## dados gerais
Tratamentos | Geotextil | Tempos (dias) | Repetição | Extensão em Máximo Carga (mm) | Comprimento útil da fibra (mm) | Deformação (ε) | Carga (N) | diametro da fibra (mm) | Força por unidade de comprimento (N/mm)* | Rigidez (Jsec) | Tensão Max de ruptura (N/mm) | Secante
0x resina | Ouricuri | 30 | 1 | 7.8751 | 190 | 0.04144789 | 147.30983 | 3 | 49.10328 | 1184.699 | 20.85065 | 1184.699
0x resina | Ouricuri | 30 | 2 | 7.97491 | 190 | 0.04197321 | 122.5761 | 3 | 40.8587 | 973.4471 | 17.34977 | 973.4471
0x resina | Ouricuri | 30 | 3 | 5.62505 | 190 | 0.02960553 | 64.53287 | 3 | 21.51096 | 726.5859 | 9.134164 | 726.5859
0x resina | Ouricuri | 30 | 4 | 5.90003 | 190 | 0.03105279 | 67.27937 | 3 | 22.42646 | 722.2043 | 9.522912 | 722.2043
0x resina | Ouricuri | 30 | 5 | 4.25003 | 190 | 0.02236858 | 69.93791 | 3 | 23.31264 | 1042.205 | 9.899209 | 1042.205
0x resina | Ouricuri | 60 | 1 | 2.72507 | 190 | 0.01434247 | 1.95225 | 3 | 0.65075 | 45.37223 | 0.276327 | 45.37223
0x resina | Ouricuri | 60 | 2 | 5.57496 | 190 | 0.02934189 | 1.94602 | 3 | 0.6486733 | 22.10741 | 0.2754452 | 22.10741
0x resina | Ouricuri | 60 | 3 | 4.42505 | 190 | 0.02328974 | 0.82677 | 3 | 0.27559 | 11.83311 | 0.1170234 | 11.83311
0x resina | Ouricuri | 60 | 4 | 6.47507 | 190 | 0.03407932 | 5.72738 | 3 | 1.909127 | 56.0201 | 0.8106695 | 56.0201
0x resina | Ouricuri | 60 | 5 | 6.225 | 190 | 0.03276316 | 6.85877 | 3 | 2.286257 | 69.78133 | 0.9708096 | 69.78133
0x resina | Ouricuri | 60 | 6 | 1.35005 | 190 | 0.007105526 | 4.27809 | 3 | 1.42603 | 200.6931 | 0.6055329 | 200.6931
0x resina | Ouricuri | 60 | 7 | 8.92499 | 190 | 0.04697363 | 11.23996 | 3 | 3.746653 | 79.76078 | 1.590936 | 79.76078
0x resina | Ouricuri | 90 | 1 | 3.00005 | 190 | 0.01578974 | 5.45425 | 3 | 1.818083 | 115.1434 | 0.7720099 | 115.1434
0x resina | Ouricuri | 90 | 2 | 3.29994 | 190 | 0.01736811 | 2.50113 | 3 | 0.83371 | 48.00236 | 0.354017 | 48.00236
0x resina | Ouricuri | 90 | 3 | 0.42509 | 190 | 0.002237316 | 1.1984 | 3 | 0.3994667 | 178.5473 | 0.1696249 | 178.5473
0x resina | Ouricuri | 90 | 4 | 2.775 | 190 | 0.01460526 | 2.775 | 3 | 0.925 | 63.33333 | 0.3927813 | 63.33333
0x resina | Ouricuri | 90 | 5 | 4.22507 | 190 | 0.02223721 | 9.91528 | 3 | 3.305093 | 148.629 | 1.403437 | 148.629
0x resina | Ouricuri | 90 | 6 | 3.27493 | 190 | 0.01723647 | 1.02823 | 3 | 0.3427433 | 19.88477 | 0.1455386 | 19.88477
1x resina | Ouricuri | 30 | 1 | 6.72498 | 190 | 0.03539463 | 193.01545 | 3 | 64.33848 | 1817.747 | 27.31995 | 1817.747
1x resina | Ouricuri | 30 | 2 | 9.99996 | 190 | 0.05263137 | 248.90766 | 3 | 82.96922 | 1576.421 | 35.23109 | 1576.421
1x resina | Ouricuri | 30 | 3 | 10.37496 | 190 | 0.05460505 | 142.04086 | 3 | 47.34695 | 867.0801 | 20.10486 | 867.0801
1x resina | Ouricuri | 30 | 4 | 3.40002 | 190 | 0.01789484 | 67.88023 | 3 | 22.62674 | 1264.428 | 9.607959 | 1264.428
1x resina | Ouricuri | 30 | 5 | 6.50003 | 190 | 0.03421068 | 170.30127 | 3 | 56.76709 | 1659.338 | 24.10492 | 1659.338
1x resina | Ouricuri | 60 | 1 | 4.27505 | 190 | 0.02250026 | 9.92118 | 3 | 3.30706 | 146.9787 | 1.404272 | 146.9787
1x resina | Ouricuri | 60 | 2 | 3.40002 | 190 | 0.01789484 | 97.99011 | 3 | 32.66337 | 1825.295 | 13.8698 | 1825.295
1x resina | Ouricuri | 60 | 3 | 2.45009 | 190 | 0.01289521 | 13.49754 | 3 | 4.49918 | 348.9032 | 1.91048 | 348.9032
1x resina | Ouricuri | 60 | 4 | 3.55002 | 190 | 0.01868432 | 7.15385 | 3 | 2.384617 | 127.6267 | 1.012576 | 127.6267
1x resina | Ouricuri | 60 | 5 | 14.14997 | 190 | 0.07447353 | 8.02425 | 3 | 2.67475 | 35.91545 | 1.135775 | 35.91545
1x resina | Ouricuri | 60 | 6 | 3.09991 | 190 | 0.01631532 | 19.2503 | 3 | 6.416767 | 393.2971 | 2.724742 | 393.2971
1x resina | Ouricuri | 60 | 7 | 5.97503 | 190 | 0.03144753 | 9.97375 | 3 | 3.324583 | 105.7184 | 1.411713 | 105.7184
1x resina | Ouricuri | 90 | 1 | 2.37503 | 190 | 0.01250016 | 3.21183 | 3 | 1.07061 | 85.64772 | 0.4546115 | 85.64772
1x resina | Ouricuri | 90 | 2 | 2.27502 | 190 | 0.01197379 | 4.05102 | 3 | 1.35034 | 112.7747 | 0.5733928 | 112.7747
1x resina | Ouricuri | 90 | 3 | 1.35005 | 190 | 0.007105526 | 2.24081 | 3 | 0.7469367 | 105.1205 | 0.3171706 | 105.1205
1x resina | Ouricuri | 90 | 4 | 0.85002 | 190 | 0.004473789 | 0.86571 | 3 | 0.28857 | 64.50236 | 0.122535 | 64.50236
1x resina | Ouricuri | 90 | 5 | 2.27496 | 190 | 0.01197347 | 9.15673 | 3 | 3.052243 | 254.9171 | 1.296069 | 254.9171
1x resina | Ouricuri | 90 | 6 | 3.74994 | 190 | 0.01973653 | 4.19964 | 3 | 1.39988 | 70.92839 | 0.5944289 | 70.92839
1x resina | Ouricuri | 90 | 7 | 7.77498 | 190 | 0.04092095 | 5.45426 | 3 | 1.818087 | 44.42924 | 0.7720113 | 44.42924
1x resina | Ouricuri | 120 | 1 | 2.17505 | 190 | 0.01144763 | 5.19645 | 3 | 1.73215 | 151.3108 | 0.7355202 | 151.3108
1x resina | Ouricuri | 120 | 2 | 0.70007 | 190 | 0.003684579 | 2.02693 | 3 | 0.6756433 | 183.3706 | 0.2868974 | 183.3706
1x resina | Ouricuri | 120 | 3 | 1.32498 | 190 | 0.006973579 | 1.53739 | 3 | 0.5124633 | 73.48642 | 0.2176065 | 73.48642
1x resina | Ouricuri | 120 | 4 | 1.44996 | 190 | 0.007631368 | 2.22424 | 3 | 0.7414133 | 97.15339 | 0.3148252 | 97.15339
1x resina | Ouricuri | 120 | 5 | 0.97505 | 190 | 0.005131842 | 7.19969 | 3 | 2.399897 | 467.6482 | 1.019064 | 467.6482
1x resina | Ouricuri | 120 | 6 | 0.19987 | 190 | 0.001051947 | 5.52228 | 3 | 1.84076 | 1749.859 | 0.7816391 | 1749.859
1x resina | Ouricuri | 120 | 7 | 1.8 | 190 | 0.009473684 | 4.86076 | 3 | 1.620253 | 171.0267 | 0.6880057 | 171.0267
1x resina | Ouricuri | 150 | 1 | 0.42493 | 190 | 0.002236474 | 1.8669 | 3 | 0.6223 | 278.2505 | 0.2642463 | 278.2505
1x resina | Ouricuri | 150 | 2 | 1.875 | 190 | 0.009868421 | 4.34638 | 3 | 1.448793 | 146.8111 | 0.6151989 | 146.8111
1x resina | Ouricuri | 150 | 3 | 1.17498 | 190 | 0.006184105 | 7.0848 | 3 | 2.3616 | 381.8822 | 1.002803 | 381.8822
1x resina | Ouricuri | 150 | 4 | 0.62502 | 190 | 0.003289579 | 1.71548 | 3 | 0.5718267 | 173.8297 | 0.2428139 | 173.8297
1x resina | Ouricuri | 150 | 5 | 0.37505 | 190 | 0.001973947 | 2.52458 | 3 | 0.8415267 | 426.3167 | 0.3573362 | 426.3167
1x resina | Ouricuri | 150 | 6 | 2.17505 | 190 | 0.01144763 | 0.55065 | 3 | 0.18355 | 16.03388 | 0.07794055 | 16.03388
1x resina | Ouricuri | 150 | 7 | 0.3 | 190 | 0.001578947 | 2.16338 | 3 | 0.7211267 | 456.7136 | 0.3062109 | 456.7136
2x resina | Ouricuri | 30 | 1 | 3.87503 | 190 | 0.02039489 | 137.8019 | 3 | 45.93397 | 2252.229 | 19.50487 | 2252.229
2x resina | Ouricuri | 30 | 2 | 5.59998 | 190 | 0.02947358 | 185.28717 | 3 | 61.76239 | 2095.517 | 26.22607 | 2095.517
2x resina | Ouricuri | 30 | 3 | 6.25001 | 190 | 0.03289479 | 216.72092 | 3 | 72.24031 | 2196.102 | 30.67529 | 2196.102
2x resina | Ouricuri | 30 | 4 | 4.2 | 190 | 0.02210526 | 95.53316 | 3 | 31.84439 | 1440.579 | 13.52203 | 1440.579
2x resina | Ouricuri | 30 | 5 | 6.22505 | 190 | 0.03276342 | 155.16361 | 3 | 51.7212 | 1578.626 | 21.96229 | 1578.626
2x resina | Ouricuri | 60 | 1 | 0.82505 | 190 | 0.004342368 | 11.99267 | 3 | 3.997557 | 920.5936 | 1.697476 | 920.5936
2x resina | Ouricuri | 60 | 2 | 4.32509 | 190 | 0.02276363 | 26.78303 | 3 | 8.927677 | 392.1904 | 3.790946 | 392.1904
2x resina | Ouricuri | 60 | 3 | 1.62503 | 190 | 0.008552789 | 21.57395 | 3 | 7.191317 | 840.8153 | 3.053638 | 840.8153
2x resina | Ouricuri | 60 | 4 | 7.60001 | 190 | 0.04000005 | 25.16539 | 3 | 8.388463 | 209.7113 | 3.56198 | 209.7113
2x resina | Ouricuri | 60 | 5 | 3.07494 | 190 | 0.01618389 | 27.52571 | 3 | 9.175237 | 566.9363 | 3.896067 | 566.9363
2x resina | Ouricuri | 60 | 6 | 7.65005 | 190 | 0.04026342 | 54.9657 | 3 | 18.3219 | 455.0508 | 7.78 | 455.0508
2x resina | Ouricuri | 60 | 7 | 1.92493 | 190 | 0.01013121 | 24.48954 | 3 | 8.16318 | 805.7458 | 3.466318 | 805.7458
2x resina | Ouricuri | 90 | 1 | 1.8 | 190 | 0.009473684 | 9.53512 | 3 | 3.178373 | 335.495 | 1.349628 | 335.495
2x resina | Ouricuri | 90 | 2 | 3.57503 | 190 | 0.01881595 | 6.16228 | 3 | 2.054093 | 109.1677 | 0.8722265 | 109.1677
2x resina | Ouricuri | 90 | 3 | 1.52512 | 190 | 0.008026947 | 2.32077 | 3 | 0.77359 | 96.37412 | 0.3284883 | 96.37412
2x resina | Ouricuri | 90 | 4 | 0.52505 | 190 | 0.002763421 | 5.89062 | 3 | 1.96354 | 710.5468 | 0.8337749 | 710.5468
2x resina | Ouricuri | 90 | 5 | 2.34996 | 190 | 0.01236821 | 7.16612 | 3 | 2.388707 | 193.1328 | 1.014313 | 193.1328
2x resina | Ouricuri | 90 | 6 | 0.94998 | 190 | 0.004999895 | 3.38525 | 3 | 1.128417 | 225.6881 | 0.4791578 | 225.6881
2x resina | Ouricuri | 90 | 7 | 2.55 | 190 | 0.01342105 | 7.05851 | 3 | 2.352837 | 175.3094 | 0.9990814 | 175.3094
2x resina | Ouricuri | 120 | 1 | 1.37502 | 190 | 0.007236947 | 0.48041 | 3 | 0.1601367 | 22.12765 | 0.06799858 | 22.12765
2x resina | Ouricuri | 120 | 2 | 0.40002 | 190 | 0.002105368 | 33.28706 | 3 | 11.09569 | 5270.188 | 4.711544 | 5270.188
2x resina | Ouricuri | 120 | 3 | 0.65004 | 190 | 0.003421263 | 8.41491 | 3 | 2.80497 | 819.8639 | 1.19107 | 819.8639
2x resina | Ouricuri | 120 | 4 | 0.82505 | 190 | 0.004342368 | 1.08117 | 3 | 0.36039 | 82.99388 | 0.1530318 | 82.99388
2x resina | Ouricuri | 120 | 5 | 1.67502 | 190 | 0.008815895 | 3.71037 | 3 | 1.23679 | 140.2909 | 0.5251762 | 140.2909
2x resina | Ouricuri | 120 | 6 | 0.32502 | 190 | 0.001710632 | 2.23425 | 3 | 0.74475 | 435.3655 | 0.316242 | 435.3655
2x resina | Ouricuri | 120 | 7 | 0.45 | 190 | 0.002368421 | 13.26369 | 3 | 4.42123 | 1866.742 | 1.87738 | 1866.742
1x resina | Junco | 30 | 1 | 4.80005 | 190 | 0.02526342 | 29.98755 | 3 | 9.99585 | 395.6649 | 4.244522 | 395.6649
1x resina | Junco | 30 | 2 | 5.50007 | 190 | 0.02894774 | 53.39927 | 3 | 17.79976 | 614.8929 | 7.558283 | 614.8929
1x resina | Junco | 30 | 3 | 8.87501 | 190 | 0.04671058 | 39.08582 | 3 | 13.02861 | 278.922 | 5.532317 | 278.922
1x resina | Junco | 30 | 4 | 13.45001 | 190 | 0.07078953 | 34.87326 | 3 | 11.62442 | 164.211 | 4.936059 | 164.211
1x resina | Junco | 30 | 5 | 8.27501 | 190 | 0.04355268 | 61.9012 | 3 | 20.63373 | 473.7649 | 8.76167 | 473.7649
2x resina | Junco | 30 | 1 | 24.89998 | 190 | 0.1310525 | 35.60065 | 3 | 11.86688 | 90.55059 | 5.039016 | 90.55059
2x resina | Junco | 30 | 2 | 28.12503 | 190 | 0.1480265 | 22.86576 | 3 | 7.62192 | 51.49025 | 3.236484 | 51.49025
2x resina | Junco | 30 | 3 | 15.99996 | 190 | 0.08421032 | 19.2549 | 3 | 6.4183 | 76.2175 | 2.725393 | 76.2175
2x resina | Junco | 30 | 4 | 9.20003 | 190 | 0.04842121 | 19.02528 | 3 | 6.34176 | 130.9707 | 2.692892 | 130.9707
2x resina | Junco | 30 | 5 | 11.40005 | 190 | 0.06000026 | 12.33449 | 3 | 4.111497 | 68.52464 | 1.745858 | 68.52464
1x resina | Junco | 60 | 1 | 7.40003 | 190 | 0.03894753 | 24.79903 | 3 | 8.266343 | 212.2431 | 3.510125 | 212.2431
1x resina | Junco | 60 | 2 | 8.35007 | 190 | 0.04394774 | 30.0859 | 3 | 10.02863 | 228.1945 | 4.258443 | 228.1945
1x resina | Junco | 60 | 3 | 6.85001 | 190 | 0.03605268 | 28.63496 | 3 | 9.544987 | 264.7511 | 4.053073 | 264.7511
1x resina | Junco | 60 | 4 | 6.17496 | 190 | 0.03249979 | 27.3986 | 3 | 9.132867 | 281.0131 | 3.878075 | 281.0131
1x resina | Junco | 60 | 5 | 7.00001 | 190 | 0.03684216 | 5.05495 | 3 | 1.684983 | 45.7352 | 0.7154919 | 45.7352
1x resina | Junco | 60 | 6 | 3.3 | 190 | 0.01736842 | 19.81445 | 3 | 6.604817 | 380.2773 | 2.804593 | 380.2773
1x resina | Junco | 60 | 7 | 7.75001 | 190 | 0.04078953 | 3.02711 | 3 | 1.009037 | 24.73764 | 0.4284657 | 24.73764
2x resina | Junco | 60 | 1 | 4.725 | 190 | 0.02486842 | 22.32102 | 3 | 7.44034 | 299.1883 | 3.15938 | 299.1883
2x resina | Junco | 60 | 2 | 6.9 | 190 | 0.03631579 | 19.71785 | 3 | 6.572617 | 180.9851 | 2.79092 | 180.9851
2x resina | Junco | 60 | 3 | 7.62498 | 190 | 0.04013147 | 14.32304 | 3 | 4.774347 | 118.9676 | 2.027323 | 118.9676
2x resina | Junco | 60 | 4 | 4.5 | 190 | 0.02368421 | 17.82617 | 3 | 5.942057 | 250.8868 | 2.523166 | 250.8868
2x resina | Junco | 60 | 5 | 6.79998 | 190 | 0.03578937 | 15.27639 | 3 | 5.09213 | 142.2805 | 2.162263 | 142.2805
2x resina | Junco | 60 | 6 | 5.175 | 190 | 0.02723684 | 15.82371 | 3 | 5.27457 | 193.6557 | 2.239732 | 193.6557
2x resina | Junco | 60 | 7 | 13.27505 | 190 | 0.06986868 | 26.34194 | 3 | 8.780647 | 125.6736 | 3.728512 | 125.6736
1x resina | Junco | 90 | 1 | 4.37501 | 190 | 0.02302637 | 3.41955 | 3 | 1.13985 | 49.50194 | 0.4840127 | 49.50194
1x resina | Junco | 90 | 2 | 5.32505 | 190 | 0.02802658 | 6.35309 | 3 | 2.117697 | 75.5603 | 0.8992343 | 75.5603
1x resina | Junco | 90 | 3 | 2.37503 | 190 | 0.01250016 | 1.02002 | 3 | 0.3400067 | 27.20019 | 0.1443765 | 27.20019
1x resina | Junco | 90 | 4 | 7.42505 | 190 | 0.03907921 | 9.6469 | 3 | 3.215633 | 82.28501 | 1.365449 | 82.28501
1x resina | Junco | 90 | 5 | 10.25008 | 190 | 0.05394779 | 10.1157 | 3 | 3.3719 | 62.50302 | 1.431805 | 62.50302
1x resina | Junco | 90 | 6 | 11.50006 | 190 | 0.06052663 | 4.71493 | 3 | 1.571643 | 25.96615 | 0.6673645 | 25.96615
1x resina | Junco | 90 | 7 | 9.59999 | 190 | 0.05052626 | 5.99668 | 3 | 1.998893 | 39.56147 | 0.848787 | 39.56147
2x resina | Junco | 90 | 1 | 7.72494 | 190 | 0.04065758 | 2.76668 | 3 | 0.9222267 | 22.68277 | 0.3916037 | 22.68277
2x resina | Junco | 90 | 2 | 4.22496 | 190 | 0.02223663 | 6.732 | 3 | 2.244 | 100.9146 | 0.9528662 | 100.9146
2x resina | Junco | 90 | 3 | 11.77499 | 190 | 0.06197363 | 7.78678 | 3 | 2.595593 | 41.88222 | 1.102163 | 41.88222
2x resina | Junco | 90 | 4 | 6.42503 | 190 | 0.03381595 | 12.19004 | 3 | 4.063347 | 120.1607 | 1.725413 | 120.1607
2x resina | Junco | 90 | 5 | 13.90403 | 190 | 0.07317911 | 2.2677 | 3 | 0.7559 | 10.32945 | 0.3209766 | 10.32945
2x resina | Junco | 90 | 6 | 7.84992 | 190 | 0.04131537 | 11.46599 | 3 | 3.821997 | 92.50787 | 1.622929 | 92.50787
2x resina | Junco | 90 | 7 | 17.29997 | 190 | 0.09105247 | 3.58363 | 3 | 1.194543 | 13.11928 | 0.5072371 | 13.11928
1x resina | Junco | 120 | 1 | 11.87496 | 190 | 0.06249979 | 7.1458 | 3 | 2.381933 | 38.11106 | 1.011437 | 38.11106
1x resina | Junco | 120 | 2 | 9.45005 | 190 | 0.04973711 | 2.1118 | 3 | 0.7039333 | 14.15308 | 0.2989101 | 14.15308
1x resina | Junco | 120 | 3 | 6.825 | 190 | 0.03592105 | 5.72282 | 3 | 1.907607 | 53.10553 | 0.8100241 | 53.10553
1x resina | Junco | 120 | 4 | 10.72499 | 190 | 0.05644732 | 11.1885 | 3 | 3.7295 | 66.07046 | 1.583652 | 66.07046
1x resina | Junco | 120 | 5 | 9.34998 | 190 | 0.04921042 | 10.69415 | 3 | 3.564717 | 72.43825 | 1.51368 | 72.43825
1x resina | Junco | 120 | 6 | 4.32503 | 190 | 0.02276332 | 1.67722 | 3 | 0.5590733 | 24.56028 | 0.2373984 | 24.56028
1x resina | Junco | 120 | 7 | 11.45003 | 190 | 0.06026332 | 6.26013 | 3 | 2.08671 | 34.62654 | 0.8860764 | 34.62654
2x resina | Junco | 120 | 1 | 6.27498 | 190 | 0.03302621 | 5.21873 | 3 | 1.739577 | 52.67261 | 0.7386737 | 52.67261
2x resina | Junco | 120 | 2 | 2.20002 | 190 | 0.01157905 | 3.57929 | 3 | 1.193097 | 103.0392 | 0.5066228 | 103.0392
2x resina | Junco | 120 | 3 | 1.42495 | 190 | 0.007499737 | 0.37155 | 3 | 0.12385 | 16.51391 | 0.05259023 | 16.51391
2x resina | Junco | 120 | 4 | 17.69999 | 190 | 0.09315784 | 2.63302 | 3 | 0.8776733 | 9.421357 | 0.3726851 | 9.421357
2x resina | Junco | 120 | 5 | 4.575 | 190 | 0.02407895 | 2.64083 | 3 | 0.8802767 | 36.55794 | 0.3737905 | 36.55794
2x resina | Junco | 120 | 6 | 5.22503 | 190 | 0.02750016 | 3.43467 | 3 | 1.14489 | 41.63212 | 0.4861529 | 41.63212
2x resina | Junco | 120 | 7 | 1.62503 | 190 | 0.008552789 | 2.42959 | 3 | 0.8098633 | 94.68996 | 0.343891 | 94.68996
1x resina | Taboa | 30 | 1 | 16.59995 | 190 | 0.08736816 | 72.92008 | 3 | 24.30669 | 278.21 | 10.32131 | 278.21
1x resina | Taboa | 30 | 2 | 14.49996 | 190 | 0.07631558 | 87.78859 | 3 | 29.26286 | 383.4455 | 12.42584 | 383.4455
1x resina | Taboa | 30 | 3 | 3.675 | 190 | 0.01934211 | 16.05563 | 3 | 5.351877 | 276.6957 | 2.272559 | 276.6957
1x resina | Taboa | 30 | 4 | 8.75003 | 190 | 0.04605279 | 93.42529 | 3 | 31.14176 | 676.2188 | 13.22368 | 676.2188
1x resina | Taboa | 30 | 5 | 6.72503 | 190 | 0.03539489 | 60.49128 | 3 | 20.16376 | 569.6799 | 8.562106 | 569.6799
2x resina | Taboa | 30 | 1 | 3.49998 | 190 | 0.01842095 | 75.10762 | 3 | 25.03587 | 1359.098 | 10.63094 | 1359.098
2x resina | Taboa | 30 | 2 | 10.80005 | 190 | 0.05684237 | 100.80584 | 3 | 33.60195 | 591.1426 | 14.26834 | 591.1426
2x resina | Taboa | 30 | 3 | 3.50003 | 190 | 0.01842121 | 41.47173 | 3 | 13.82391 | 750.4344 | 5.870025 | 750.4344
2x resina | Taboa | 30 | 4 | 3.65009 | 190 | 0.019211 | 58.28358 | 3 | 19.42786 | 1011.288 | 8.249622 | 1011.288
2x resina | Taboa | 30 | 5 | 3.225 | 190 | 0.01697368 | 41.19319 | 3 | 13.73106 | 808.9619 | 5.8306 | 808.9619
1x resina | Taboa | 60 | 1 | 5.95007 | 190 | 0.03131616 | 55.14921 | 3 | 18.38307 | 587.0155 | 7.805975 | 587.0155
1x resina | Taboa | 60 | 2 | 5.74998 | 190 | 0.03026305 | 28.5644 | 3 | 9.521467 | 314.6235 | 4.043086 | 314.6235
1x resina | Taboa | 60 | 3 | 6.80009 | 190 | 0.03578995 | 52.83731 | 3 | 17.61244 | 492.1057 | 7.478742 | 492.1057
1x resina | Taboa | 60 | 4 | 10.90012 | 190 | 0.05736905 | 44.81376 | 3 | 14.93792 | 260.3829 | 6.343066 | 260.3829
1x resina | Taboa | 60 | 5 | 4.82501 | 190 | 0.02539479 | 25.80127 | 3 | 8.600423 | 338.6688 | 3.651984 | 338.6688
1x resina | Taboa | 60 | 6 | 9.74999 | 190 | 0.05131574 | 40.73911 | 3 | 13.5797 | 264.6304 | 5.766328 | 264.6304
1x resina | Taboa | 60 | 7 | 11.62505 | 190 | 0.06118447 | 68.5736 | 3 | 22.85787 | 373.5893 | 9.7061 | 373.5893
2x resina | Taboa | 60 | 1 | 0.03487 | 190 | 0.0001835263 | 67.9509 | 3 | 22.6503 | 123417.2 | 9.617962 | 123417.2
2x resina | Taboa | 60 | 2 | 2.99994 | 190 | 0.01578916 | 44.41775 | 3 | 14.80592 | 937.7268 | 6.287013 | 937.7268
2x resina | Taboa | 60 | 3 | 2.925 | 190 | 0.01539474 | 45.06046 | 3 | 15.02015 | 975.6681 | 6.377984 | 975.6681
2x resina | Taboa | 60 | 4 | 5.025 | 190 | 0.02644737 | 56.53206 | 3 | 18.84402 | 712.5102 | 8.001707 | 712.5102
2x resina | Taboa | 60 | 5 | 1.87489 | 190 | 0.009867842 | 15.84478 | 3 | 5.281593 | 535.2329 | 2.242715 | 535.2329
2x resina | Taboa | 60 | 6 | 5.42501 | 190 | 0.02855268 | 58.10059 | 3 | 19.36686 | 678.2852 | 8.223721 | 678.2852
2x resina | Taboa | 60 | 7 | 3.97505 | 190 | 0.02092132 | 45.21907 | 3 | 15.07302 | 720.4625 | 6.400435 | 720.4625
1x resina | Taboa | 90 | 1 | 5.30003 | 190 | 0.02789489 | 30.1568 | 3 | 10.05227 | 360.3622 | 4.268478 | 360.3622
1x resina | Taboa | 90 | 2 | 10.52501 | 190 | 0.05539479 | 47.49245 | 3 | 15.83082 | 285.7817 | 6.722215 | 285.7817
1x resina | Taboa | 90 | 3 | 7.40008 | 190 | 0.03894779 | 35.35818 | 3 | 11.78606 | 302.6118 | 5.004696 | 302.6118
1x resina | Taboa | 90 | 4 | 5.07503 | 190 | 0.02671068 | 17.6066 | 3 | 5.868867 | 219.7198 | 2.492088 | 219.7198
1x resina | Taboa | 90 | 5 | 7.52501 | 190 | 0.03960532 | 14.80934 | 3 | 4.936447 | 124.641 | 2.096156 | 124.641
1x resina | Taboa | 90 | 6 | 1.24993 | 190 | 0.006578579 | 6.2663 | 3 | 2.088767 | 317.5103 | 0.8869498 | 317.5103
1x resina | Taboa | 90 | 7 | 4.275 | 190 | 0.0225 | 18.90161 | 3 | 6.300537 | 280.0239 | 2.675387 | 280.0239
2x resina | Taboa | 90 | 1 | 4.32503 | 190 | 0.02276332 | 18.82384 | 3 | 6.274613 | 275.6458 | 2.664379 | 275.6458
2x resina | Taboa | 90 | 2 | 4.125 | 190 | 0.02171053 | 25.70705 | 3 | 8.569017 | 394.6941 | 3.638648 | 394.6941
2x resina | Taboa | 90 | 3 | 7.5 | 190 | 0.03947368 | 46.99534 | 3 | 15.66511 | 396.8495 | 6.651853 | 396.8495
2x resina | Taboa | 90 | 4 | 3.10002 | 190 | 0.01631589 | 41.23749 | 3 | 13.74583 | 842.4809 | 5.83687 | 842.4809
2x resina | Taboa | 90 | 5 | 3.6 | 190 | 0.01894737 | 41.44257 | 3 | 13.81419 | 729.08225 | 5.865898 | 729.08225
2x resina | Taboa | 90 | 6
2x resina | Taboa | 90 | 7 | 2.60003 | 190 | 0.01368437 | 17.65525 | 3 | 5.885083 | 430.0588 | 2.498974 | 430.0588
1x resina | Taboa | 120 | 1 | 4.725 | 190 | 0.02486842 | 11.77152 | 3 | 3.92384 | 157.784 | 1.666174 | 157.784
1x resina | Taboa | 120 | 2 | 3.825 | 190 | 0.02013158 | 8.02981 | 3 | 2.676603 | 132.9555 | 1.136562 | 132.9555
1x resina | Taboa | 120 | 3 | 3.22494 | 190 | 0.01697337 | 27.78808 | 3 | 9.262693 | 545.7192 | 3.933203 | 545.7192
1x resina | Taboa | 120 | 4 | 3.05009 | 190 | 0.01605311 | 18.04528 | 3 | 6.015093 | 374.6997 | 2.55418 | 374.6997
1x resina | Taboa | 120 | 5 | 1.69998 | 190 | 0.008947263 | 3.63514 | 3 | 1.211713 | 135.4284 | 0.514528 | 135.4284
1x resina | Taboa | 120 | 6 | 1.77503 | 190 | 0.009342263 | 12.91907 | 3 | 4.306357 | 460.9543 | 1.828602 | 460.9543
1x resina | Taboa | 120 | 7 | 2.37509 | 190 | 0.01250047 | 12.03809 | 3 | 4.012697 | 321.0036 | 1.703905 | 321.0036
2x resina | Taboa | 120 | 1 | 7.19994 | 190 | 0.03789442 | 33.33195 | 3 | 11.11065 | 293.2002 | 4.717898 | 293.2002
2x resina | Taboa | 120 | 2 | 2.34996 | 190 | 0.01236821 | 10.81445 | 3 | 3.604817 | 291.4582 | 1.530708 | 291.4582
2x resina | Taboa | 120 | 3 | 4.44996 | 190 | 0.02342084 | 47.17362 | 3 | 15.72454 | 671.3909 | 6.677087 | 671.3909
2x resina | Taboa | 120 | 4 | 5.00003 | 190 | 0.02631595 | 46.54111 | 3 | 15.5137 | 589.5172 | 6.58756 | 589.5172
2x resina | Taboa | 120 | 5 | 6.25001 | 190 | 0.03289479 | 48.44716 | 3 | 16.14905 | 490.9304 | 6.857347 | 490.9304
2x resina | Taboa | 120 | 6 | 3.9 | 190 | 0.02052632 | 33.48838 | 3 | 11.16279 | 543.8284 | 4.74004 | 543.8284
2x resina | Taboa | 120 | 7 | 4.90001 | 190 | 0.02578953 | 34.97323 | 3 | 11.65774 | 452.034 | 4.950209 | 452.034
0x resina | Junco | 30 | 1 | 10.6458 | 190 | 0.05603053 | 46.83246 | 3 | 15.61082 | 278.6128 | 6.628798 | 278.6128
0x resina | Junco | 30 | 2 | 5.98119 | 190 | 0.03147995 | 64.23503 | 3 | 21.41168 | 680.1688 | 9.092007 | 680.1688
0x resina | Junco | 30 | 3 | 6.53546 | 190 | 0.03439716 | 84.4116 | 3 | 28.1372 | 818.0094 | 11.94786 | 818.0094
0x resina | Junco | 30 | 4 | 5.36459 | 190 | 0.02823468 | 86.79649 | 3 | 28.93216 | 1024.703 | 12.28542 | 1024.703
0x resina | Junco | 30 | 5 | 6.02712 | 190 | 0.03172168 | 80.49654 | 3 | 26.83218 | 845.8624 | 11.39371 | 845.8624
0x resina | Junco | 60 | 1 | 1.04587 | 190 | 0.005504579 | 2.49659 | 3 | 0.8321967 | 151.1826 | 0.3533744 | 151.1826
0x resina | Junco | 60 | 2 | 1.70423 | 190 | 0.008969632 | 0.76032 | 3 | 0.25344 | 28.25534 | 0.1076178 | 28.25534
0x resina | Junco | 60 | 3 | 2.86665 | 190 | 0.01508763 | 1.8371 | 3 | 0.6123667 | 40.58733 | 0.2600283 | 40.58733
0x resina | Junco | 60 | 4 | 3.35836 | 190 | 0.01767558 | 3.87658 | 3 | 1.292193 | 73.10614 | 0.5487021 | 73.10614
0x resina | Junco | 60 | 5 | 2.2583 | 190 | 0.01188579 | 3.2584 | 3 | 1.086133 | 91.38083 | 0.4612031 | 91.38083
0x resina | Junco | 90 | 1 | 3.74581 | 190 | 0.01971479 | 4.58986 | 3 | 1.529953 | 77.60435 | 0.6496617 | 77.60435
0x resina | Junco | 90 | 2 | 3.52497 | 190 | 0.01855247 | 1.40677 | 3 | 0.4689233 | 25.27552 | 0.1991182 | 25.27552
0x resina | Junco | 90 | 3 | 2.39579 | 190 | 0.01260942 | 2.47555 | 3 | 0.8251833 | 65.44181 | 0.3503963 | 65.44181
0x resina | Taboa | 30 | 1 | 5.05001 | 190 | 0.026579 | 61.57158 | 3 | 20.52386 | 772.1833 | 8.715015 | 772.1833
0x resina | Taboa | 30 | 2 | 7.15001 | 190 | 0.03763163 | 74.71093 | 3 | 24.90364 | 661.7742 | 10.5748 | 661.7742
0x resina | Taboa | 30 | 3 | 8.22503 | 190 | 0.04328963 | 99.21021 | 3 | 33.07007 | 763.9259 | 14.04249 | 763.9259
0x resina | Taboa | 30 | 4 | 8.94996 | 190 | 0.04710505 | 64.54533 | 3 | 21.51511 | 456.7474 | 9.135928 | 456.7474
0x resina | Taboa | 30 | 5 | 7.27494 | 190 | 0.03828916 | 55.53034 | 3 | 18.51011 | 483.4296 | 7.859921 | 483.4296
0x resina | Taboa | 60 | 1 | 8.67503 | 190 | 0.04565805 | 70.05399 | 3 | 23.35133 | 511.4395 | 9.915639 | 511.4395
0x resina | Taboa | 60 | 2 | 5.20001 | 190 | 0.02736847 | 45.71615 | 3 | 15.23872 | 556.7982 | 6.470793 | 556.7982
0x resina | Taboa | 60 | 3 | 5.29998 | 190 | 0.02789463 | 5.72302 | 3 | 1.907673 | 68.38855 | 0.8100524 | 68.38855
0x resina | Taboa | 60 | 4 | 6.87498 | 190 | 0.03618411 | 37.75709 | 3 | 12.5857 | 347.8239 | 5.344245 | 347.8239
0x resina | Taboa | 60 | 5 | 7.09998 | 190 | 0.03736832 | 20.21714 | 3 | 6.739047 | 180.3412 | 2.861591 | 180.3412
0x resina | Taboa | 60 | 6 | 4.62509 | 190 | 0.02434258 | 66.41964 | 3 | 22.13988 | 909.5125 | 9.401223 | 909.5125
0x resina | Taboa | 60 | 7 | 4.27494 | 190 | 0.02249968 | 35.84469 | 3 | 11.94823 | 531.0399 | 5.073558 | 531.0399
0x resina | Taboa | 90 | 1 | 4.45001 | 190 | 0.02342111 | 95.93786 | 3 | 31.97929 | 1365.405 | 13.57931 | 1365.405
0x resina | Taboa | 90 | 2 | 5.90009 | 190 | 0.03105311 | 53.34543 | 3 | 17.78181 | 572.6258 | 7.550662 | 572.6258
0x resina | Taboa | 90 | 3 | 3.50003 | 190 | 0.01842121 | 16.48563 | 3 | 5.49521 | 298.3088 | 2.333423 | 298.3088
0x resina | Taboa | 90 | 4 | 4.12505 | 190 | 0.02171079 | 31.1067 | 3 | 10.3689 | 477.592 | 4.40293 | 477.592
0x resina | Taboa | 90 | 5 | 4.17493 | 190 | 0.02197332 | 37.00019 | 3 | 12.3334 | 561.2897 | 5.237111 | 561.2897
0x resina | Taboa | 90 | 6 | 4.5 | 190 | 0.02368421 | 12.67214 | 3 | 4.224047 | 178.3486 | 1.79365 | 178.3486
0x resina | Taboa | 90 | 7 | 7.22501 | 190 | 0.03802637 | 32.30004 | 3 | 10.76668 | 283.1372 | 4.571839 | 283.1372
0x resina | Taboa | 120 | 1 | 4.37496 | 190 | 0.02302611 | 41.60561 | 3 | 13.86854 | 602.2962 | 5.888975 | 602.2962
0x resina | Taboa | 120 | 2 | 4.725 | 190 | 0.02486842 | 92.40529 | 3 | 30.80176 | 1238.589 | 13.07931 | 1238.589
0x resina | Taboa | 120 | 3 | 4.75001 | 190 | 0.02500005 | 90.70109 | 3 | 30.2337 | 1209.345 | 12.83809 | 1209.345
0x resina | Taboa | 120 | 4 | 5.67503 | 190 | 0.02986858 | 40.11734 | 3 | 13.37245 | 447.7095 | 5.678321 | 447.7095
0x resina | Taboa | 120 | 5 | 3.99996 | 190 | 0.02105242 | 10.84695 | 3 | 3.61565 | 171.7451 | 1.535308 | 171.7451
0x resina | Taboa | 120 | 6 | 4.00002 | 190 | 0.02105274 | 16.97129 | 3 | 5.657097 | 268.7107 | 2.402164 | 268.7107
0x resina | Taboa | 120 | 7 | 4.45007 | 190 | 0.02342142 | 40.28059 | 3 | 13.42686 | 573.2728 | 5.701428 | 573.2728

## TRAÇÃO
Tratamentos | Geotextil | Tempos (dias) | Repetição | Tensão Max de ruptura (N/mm)
0x resina | Ouricuri | 30 | 1 | 20.85065
0x resina | Ouricuri | 30 | 2 | 17.34977
0x resina | Ouricuri | 30 | 3 | 9.134164
0x resina | Ouricuri | 30 | 4 | 9.522912
0x resina | Ouricuri | 30 | 5 | 9.899209
0x resina | Ouricuri | 60 | 1 | 0.276327
0x resina | Ouricuri | 60 | 2 | 0.2754452
0x resina | Ouricuri | 60 | 3 | 0.1170234
0x resina | Ouricuri | 60 | 4 | 0.8106695
0x resina | Ouricuri | 60 | 5 | 0.9708096
0x resina | Ouricuri | 60 | 6 | 0.6055329
0x resina | Ouricuri | 60 | 7 | 1.590936
0x resina | Ouricuri | 90 | 1 | 0.7720099
0x resina | Ouricuri | 90 | 2 | 0.354017
0x resina | Ouricuri | 90 | 3 | 0.1696249
0x resina | Ouricuri | 90 | 4 | 0.3927813
0x resina | Ouricuri | 90 | 5 | 1.403437
0x resina | Ouricuri | 90 | 6 | 0.1455386
1x resina | Ouricuri | 30 | 1 | 27.31995
1x resina | Ouricuri | 30 | 2 | 35.23109
1x resina | Ouricuri | 30 | 3 | 20.10486
1x resina | Ouricuri | 30 | 4 | 9.607959
1x resina | Ouricuri | 30 | 5 | 24.10492
1x resina | Ouricuri | 60 | 1 | 1.404272
1x resina | Ouricuri | 60 | 2 | 13.8698
1x resina | Ouricuri | 60 | 3 | 1.91048
1x resina | Ouricuri | 60 | 4 | 1.012576
1x resina | Ouricuri | 60 | 5 | 1.135775
1x resina | Ouricuri | 60 | 6 | 2.724742
1x resina | Ouricuri | 60 | 7 | 1.411713
1x resina | Ouricuri | 90 | 1 | 0.4546115
1x resina | Ouricuri | 90 | 2 | 0.5733928
1x resina | Ouricuri | 90 | 3 | 0.3171706
1x resina | Ouricuri | 90 | 4 | 0.122535
1x resina | Ouricuri | 90 | 5 | 1.296069
1x resina | Ouricuri | 90 | 6 | 0.5944289
1x resina | Ouricuri | 90 | 7 | 0.7720113
1x resina | Ouricuri | 120 | 1 | 0.7355202
1x resina | Ouricuri | 120 | 2 | 0.2868974
1x resina | Ouricuri | 120 | 3 | 0.2176065
1x resina | Ouricuri | 120 | 4 | 0.3148252
1x resina | Ouricuri | 120 | 5 | 1.019064
1x resina | Ouricuri | 120 | 6 | 0.7816391
1x resina | Ouricuri | 120 | 7 | 0.6880057
1x resina | Ouricuri | 150 | 1 | 0.2642463
1x resina | Ouricuri | 150 | 2 | 0.6151989
1x resina | Ouricuri | 150 | 3 | 1.002803
1x resina | Ouricuri | 150 | 4 | 0.2428139
1x resina | Ouricuri | 150 | 5 | 0.3573362
1x resina | Ouricuri | 150 | 6 | 0.07794055
1x resina | Ouricuri | 150 | 7 | 0.3062109
2x resina | Ouricuri | 30 | 1 | 19.50487
2x resina | Ouricuri | 30 | 2 | 26.22607
2x resina | Ouricuri | 30 | 3 | 30.67529
2x resina | Ouricuri | 30 | 4 | 13.52203
2x resina | Ouricuri | 30 | 5 | 21.96229
2x resina | Ouricuri | 60 | 1 | 1.697476
2x resina | Ouricuri | 60 | 2 | 3.790946
2x resina | Ouricuri | 60 | 3 | 3.053638
2x resina | Ouricuri | 60 | 4 | 3.56198
2x resina | Ouricuri | 60 | 5 | 3.896067
2x resina | Ouricuri | 60 | 6 | 7.78
2x resina | Ouricuri | 60 | 7 | 3.466318
2x resina | Ouricuri | 90 | 1 | 1.349628
2x resina | Ouricuri | 90 | 2 | 0.8722265
2x resina | Ouricuri | 90 | 3 | 0.3284883
2x resina | Ouricuri | 90 | 4 | 0.8337749
2x resina | Ouricuri | 90 | 5 | 1.014313
2x resina | Ouricuri | 90 | 6 | 0.4791578
2x resina | Ouricuri | 90 | 7 | 0.9990814
2x resina | Ouricuri | 120 | 1 | 0.06799858
2x resina | Ouricuri | 120 | 2 | 4.711544
2x resina | Ouricuri | 120 | 3 | 1.19107
2x resina | Ouricuri | 120 | 4 | 0.1530318
2x resina | Ouricuri | 120 | 5 | 0.5251762
2x resina | Ouricuri | 120 | 6 | 0.316242
2x resina | Ouricuri | 120 | 7 | 1.87738
1x resina | Junco | 30 | 1 | 4.244522
1x resina | Junco | 30 | 2 | 7.558283
1x resina | Junco | 30 | 3 | 5.532317
1x resina | Junco | 30 | 4 | 4.936059
1x resina | Junco | 30 | 5 | 8.76167
2x resina | Junco | 30 | 1 | 5.039016
2x resina | Junco | 30 | 2 | 3.236484
2x resina | Junco | 30 | 3 | 2.725393
2x resina | Junco | 30 | 4 | 2.692892
2x resina | Junco | 30 | 5 | 1.745858
1x resina | Junco | 60 | 1 | 3.510125
1x resina | Junco | 60 | 2 | 4.258443
1x resina | Junco | 60 | 3 | 4.053073
1x resina | Junco | 60 | 4 | 3.878075
1x resina | Junco | 60 | 5 | 0.7154919
1x resina | Junco | 60 | 6 | 2.804593
1x resina | Junco | 60 | 7 | 0.4284657
2x resina | Junco | 60 | 1 | 3.15938
2x resina | Junco | 60 | 2 | 2.79092
2x resina | Junco | 60 | 3 | 2.027323
2x resina | Junco | 60 | 4 | 2.523166
2x resina | Junco | 60 | 5 | 2.162263
2x resina | Junco | 60 | 6 | 2.239732
2x resina | Junco | 60 | 7 | 3.728512
1x resina | Junco | 90 | 1 | 0.4840127
1x resina | Junco | 90 | 2 | 0.8992343
1x resina | Junco | 90 | 3 | 0.1443765
1x resina | Junco | 90 | 4 | 1.365449
1x resina | Junco | 90 | 5 | 1.431805
1x resina | Junco | 90 | 6 | 0.6673645
1x resina | Junco | 90 | 7 | 0.848787
2x resina | Junco | 90 | 1 | 0.3916037
2x resina | Junco | 90 | 2 | 0.9528662
2x resina | Junco | 90 | 3 | 1.102163
2x resina | Junco | 90 | 4 | 1.725413
2x resina | Junco | 90 | 5 | 0.3209766
2x resina | Junco | 90 | 6 | 1.622929
2x resina | Junco | 90 | 7 | 0.5072371
1x resina | Junco | 120 | 1 | 1.011437
1x resina | Junco | 120 | 2 | 0.2989101
1x resina | Junco | 120 | 3 | 0.8100241
1x resina | Junco | 120 | 4 | 1.583652
1x resina | Junco | 120 | 5 | 1.51368
1x resina | Junco | 120 | 6 | 0.2373984
1x resina | Junco | 120 | 7 | 0.8860764
2x resina | Junco | 120 | 1 | 0.7386737
2x resina | Junco | 120 | 2 | 0.5066228
2x resina | Junco | 120 | 3 | 0.05259023
2x resina | Junco | 120 | 4 | 0.3726851
2x resina | Junco | 120 | 5 | 0.3737905
2x resina | Junco | 120 | 6 | 0.4861529
2x resina | Junco | 120 | 7 | 0.343891
1x resina | Taboa | 30 | 1 | 10.32131
1x resina | Taboa | 30 | 2 | 12.42584
1x resina | Taboa | 30 | 3 | 2.272559
1x resina | Taboa | 30 | 4 | 13.22368
1x resina | Taboa | 30 | 5 | 8.562106
2x resina | Taboa | 30 | 1 | 10.63094
2x resina | Taboa | 30 | 2 | 14.26834
2x resina | Taboa | 30 | 3 | 5.870025
2x resina | Taboa | 30 | 4 | 8.249622
2x resina | Taboa | 30 | 5 | 5.8306
1x resina | Taboa | 60 | 1 | 7.805975
1x resina | Taboa | 60 | 2 | 4.043086
1x resina | Taboa | 60 | 3 | 7.478742
1x resina | Taboa | 60 | 4 | 6.343066
1x resina | Taboa | 60 | 5 | 3.651984
1x resina | Taboa | 60 | 6 | 5.766328
1x resina | Taboa | 60 | 7 | 9.7061
2x resina | Taboa | 60 | 1 | 9.617962
2x resina | Taboa | 60 | 2 | 6.287013
2x resina | Taboa | 60 | 3 | 6.377984
2x resina | Taboa | 60 | 4 | 8.001707
2x resina | Taboa | 60 | 5 | 2.242715
2x resina | Taboa | 60 | 6 | 8.223721
2x resina | Taboa | 60 | 7 | 6.400435
1x resina | Taboa | 90 | 1 | 4.268478
1x resina | Taboa | 90 | 2 | 6.722215
1x resina | Taboa | 90 | 3 | 5.004696
1x resina | Taboa | 90 | 4 | 2.492088
1x resina | Taboa | 90 | 5 | 2.096156
1x resina | Taboa | 90 | 6 | 0.8869498
1x resina | Taboa | 90 | 7 | 2.675387
2x resina | Taboa | 90 | 1 | 2.664379
2x resina | Taboa | 90 | 2 | 3.638648
2x resina | Taboa | 90 | 3 | 6.651853
2x resina | Taboa | 90 | 4 | 5.83687
2x resina | Taboa | 90 | 5 | 5.865898
2x resina | Taboa | 90 | 6
2x resina | Taboa | 90 | 7 | 2.498974
1x resina | Taboa | 120 | 1 | 1.666174
1x resina | Taboa | 120 | 2 | 1.136562
1x resina | Taboa | 120 | 3 | 3.933203
1x resina | Taboa | 120 | 4 | 2.55418
1x resina | Taboa | 120 | 5 | 0.514528
1x resina | Taboa | 120 | 6 | 1.828602
1x resina | Taboa | 120 | 7 | 1.703905
2x resina | Taboa | 120 | 1 | 4.717898
2x resina | Taboa | 120 | 2 | 1.530708
2x resina | Taboa | 120 | 3 | 6.677087
2x resina | Taboa | 120 | 4 | 6.58756
2x resina | Taboa | 120 | 5 | 6.857347
2x resina | Taboa | 120 | 6 | 4.74004
2x resina | Taboa | 120 | 7 | 4.950209
0x resina | Junco | 30 | 1 | 6.628798
0x resina | Junco | 30 | 2 | 9.092007
0x resina | Junco | 30 | 3 | 11.94786
0x resina | Junco | 30 | 4 | 12.28542
0x resina | Junco | 30 | 5 | 11.39371
0x resina | Junco | 60 | 1 | 0.3533744
0x resina | Junco | 60 | 2 | 0.1076178
0x resina | Junco | 60 | 3 | 0.2600283
0x resina | Junco | 60 | 4 | 0.5487021
0x resina | Junco | 60 | 5 | 0.4612031
0x resina | Junco | 90 | 1 | 0.6496617
0x resina | Junco | 90 | 2 | 0.1991182
0x resina | Junco | 90 | 3 | 0.3503963
0x resina | Taboa | 30 | 1 | 8.715015
0x resina | Taboa | 30 | 2 | 10.5748
0x resina | Taboa | 30 | 3 | 14.04249
0x resina | Taboa | 30 | 4 | 9.135928
0x resina | Taboa | 30 | 5 | 7.859921
0x resina | Taboa | 60 | 1 | 9.915639
0x resina | Taboa | 60 | 2 | 6.470793
0x resina | Taboa | 60 | 3 | 0.8100524
0x resina | Taboa | 60 | 4 | 5.344245
0x resina | Taboa | 60 | 5 | 2.861591
0x resina | Taboa | 60 | 6 | 9.401223
0x resina | Taboa | 60 | 7 | 5.073558
0x resina | Taboa | 90 | 1 | 13.57931
0x resina | Taboa | 90 | 2 | 7.550662
0x resina | Taboa | 90 | 3 | 2.333423
0x resina | Taboa | 90 | 4 | 4.40293
0x resina | Taboa | 90 | 5 | 5.237111
0x resina | Taboa | 90 | 6 | 1.79365
0x resina | Taboa | 90 | 7 | 4.571839
0x resina | Taboa | 120 | 1 | 5.888975
0x resina | Taboa | 120 | 2 | 13.07931
0x resina | Taboa | 120 | 3 | 12.83809
0x resina | Taboa | 120 | 4 | 5.678321
0x resina | Taboa | 120 | 5 | 1.535308
0x resina | Taboa | 120 | 6 | 2.402164
0x resina | Taboa | 120 | 7 | 5.701428

## MEV
Tratamentos | Geotextil | Tempos (dias) | Repetição | Tamanho médio (μm)
Sem resina | Taboa | 30 | 1 | 49.92
Sem resina | Taboa | 30 | 4 | 47.044
Sem resina | Taboa | 30 | 7 | 49.989
Sem resina | Taboa | 60 | 1 | 47.034
Sem resina | Taboa | 60 | 4 | 63.483
Sem resina | Taboa | 60 | 7 | 44.881
Sem resina | Taboa | 90 | 1 | 39.722
Sem resina | Taboa | 90 | 4 | 32.678
Sem resina | Taboa | 90 | 7 | 37
Sem resina | Taboa | 120 | 1 | 102.731
Sem resina | Taboa | 120 | 4 | 162.372
Sem resina | Taboa | 120 | 7 | 167.13
Sem resina | Taboa | 180 | 1 | 139.822
Sem resina | Taboa | 180 | 4 | 183.156
Sem resina | Taboa | 180 | 7 | 57.964
Sem resina | Ouricuri | 30 | 1 | 64
Sem resina | Ouricuri | 30 | 4 | 41.286
Sem resina | Ouricuri | 30 | 7 | 33.727
Sem resina | Ouricuri | 60 | 1 | 187.277
Sem resina | Ouricuri | 60 | 4 | 33.5
Sem resina | Ouricuri | 60 | 7 | 46.308
Sem resina | Ouricuri | 90 | 1 | 122.889
Sem resina | Ouricuri | 90 | 4 | 162.165
Sem resina | Ouricuri | 90 | 7 | 91.636
Sem resina | Ouricuri | 120 | 1 | 95.833
Sem resina | Ouricuri | 120 | 4 | 164.765
Sem resina | Ouricuri | 120 | 7 | 799
Sem resina | Ouricuri | 180 | 1 | 277.4
Sem resina | Ouricuri | 180 | 4 | 779.933
Sem resina | Ouricuri | 180 | 7 | 317.857
2x resina | Junco | 30 | 4 | 38.444
2x resina | Junco | 30 | 7 | 45.538
2x resina | Junco | 60 | 1 | 22
2x resina | Junco | 60 | 4 | 28.2
2x resina | Junco | 60 | 7 | 153.742
2x resina | Junco | 90 | 1 | 122.75
2x resina | Junco | 90 | 4 | 35
2x resina | Junco | 90 | 7
2x resina | Junco | 120 | 1 | 36.239
2x resina | Junco | 120 | 4 | 34.6
2x resina | Junco | 120 | 7 | 45.574
2x resina | Junco | 180 | 1 | 51.714
2x resina | Junco | 180 | 4 | 39.778
2x resina | Junco | 180 | 7 | 478.042
2x resina | Ouricuri | 30 | 1 | 64
2x resina | Ouricuri | 30 | 4 | 41.286
2x resina | Ouricuri | 30 | 7 | 33.727
2x resina | Ouricuri | 60 | 1 | 187.277
2x resina | Ouricuri | 60 | 4 | 33.5
2x resina | Ouricuri | 60 | 7 | 46.308
2x resina | Ouricuri | 90 | 1 | 122.889
2x resina | Ouricuri | 90 | 4 | 162.165
2x resina | Ouricuri | 90 | 7 | 91.636
2x resina | Ouricuri | 120 | 1 | 95.833
2x resina | Ouricuri | 120 | 4 | 164.765
2x resina | Ouricuri | 120 | 7 | 799
2x resina | Ouricuri | 180 | 1 | 277.4
2x resina | Ouricuri | 180 | 4 | 779.933
2x resina | Ouricuri | 180 | 7 | 317.857
2x resina | Taboa | 30 | 1 | 86.198
2x resina | Taboa | 30 | 4 | 56.386
2x resina | Taboa | 30 | 7 | 37.095
2x resina | Taboa | 60 | 1 | 47.463
2x resina | Taboa | 60 | 4 | 58.611
2x resina | Taboa | 60 | 7 | 83.733
2x resina | Taboa | 90 | 1 | 35.25
2x resina | Taboa | 90 | 4 | 61.558
2x resina | Taboa | 90 | 7 | 285.66
2x resina | Taboa | 120 | 1 | 21
2x resina | Taboa | 120 | 4 | 40.917
2x resina | Taboa | 120 | 7 | 34
2x resina | Taboa | 180 | 1 | 120.028
2x resina | Taboa | 180 | 4 | 84.105
2x resina | Taboa | 180 | 7 | 54.466
56875
154858
68803
1x resina | Junco | 30 | 1 | 22
1x resina | Junco | 30 | 4
1x resina | Junco | 30 | 7 | 46.817
1x resina | Junco | 60 | 1 | 135.809
1x resina | Junco | 60 | 4 | 40.167
1x resina | Junco | 60 | 7 | 193.863
1x resina | Junco | 90 | 1 | 78.147
1x resina | Junco | 90 | 4 | 76.806
1x resina | Junco | 90 | 7 | 74.638
1x resina | Junco | 120 | 1 | 152.865
1x resina | Junco | 120 | 4 | 173.511
1x resina | Junco | 120 | 7 | 146.056
1x resina | Junco | 180 | 1 | 450.939
1x resina | Junco | 180 | 7 | 150.929
1x resina | Ouricuri | 30 | 1 | 64.545
1x resina | Ouricuri | 30 | 4 | 87.517
1x resina | Ouricuri | 30 | 7 | 47.324
1x resina | Ouricuri | 60 | 1 | 25
1x resina | Ouricuri | 60 | 4 | 1.233
1x resina | Ouricuri | 60 | 7 | 29.5
1x resina | Ouricuri | 90 | 1 | 0
1x resina | Ouricuri | 90 | 4 | 127.903
1x resina | Ouricuri | 90 | 7 | 258.502
1x resina | Ouricuri | 120 | 1 | 104.808
1x resina | Ouricuri | 120 | 4 | 37.125
1x resina | Ouricuri | 120 | 7 | 180.742
1x resina | Ouricuri | 180 | 1 | 113.211
1x resina | Ouricuri | 180 | 4 | 25
1x resina | Ouricuri | 180 | 7 | 88.765
1x resina | Taboa | 30 | 1 | 73.8
1x resina | Taboa | 30 | 4 | 43.667
1x resina | Taboa | 30 | 7 | 86.791
1x resina | Taboa | 60 | 1 | 52.026
1x resina | Taboa | 60 | 4 | 47.812
1x resina | Taboa | 60 | 7 | 55.5
1x resina | Taboa | 90 | 1 | 220.217
1x resina | Taboa | 90 | 4 | 29.25
1x resina | Taboa | 90 | 7 | 164.679
1x resina | Taboa | 120 | 1 | 39.381
1x resina | Taboa | 120 | 4 | 109.156
1x resina | Taboa | 120 | 7 | 132.987
1x resina | Taboa | 180 | 1 | 157.164
1x resina | Taboa | 180 | 4 | 142.911
1x resina | Taboa | 180 | 7 | 147.448

## gráficos tração
| Sem camada | [5 empty] | 1 camada |  |  |  |  | 2 camadas
Geotexteis | T1 (30 days) | T2 (60 days) | T3 (90 days) | T4 (120 days) |  |  | Geotexteis | T1 (30 days) | T2 (60 days) | T3 (90 days) | T4 (120 days) | Geotexteis | T1 (30 days) | T2 (60 days) | T3 (90 days) | T4 (120 days)
Ouricuri | 13.35134 | 0.6638204 | 0.5395681 |  |  |  | Ouricuri | 13.35134 | 3.352765 | 0.5900313 | 0.5776512 | Ouricuri | 22.37811 | 3.892346 | 0.8395242 | 1.263206
Taboa | 10.06563 | 5.696729 | 4.314936 | 6.731941 |  |  | Taboa | 9.3611 | 6.399326 | 3.449424 | 1.905308 | Taboa | 8.969907 | 6.735934 | 4.93153 | 3.459798
Junco | 10.26956 | 0.3461851 | 0.3997254 |  |  |  | Junco | 6.20657 | 2.806895 | 0.892836 | 0.9058825 | Junco | 3.087929 | 2.661614 | 0.9461696 | 0.4106295
2.9%
Estatística Descritiva
[5 empty] | Média | Erro Desvio | N
|  |  |  | junco_30 | 6.2066 | 1.88903 | 5
|  |  |  | junco_60 | 3.2828 | 1.461481 | 5
|  |  |  | junco_90 | 0.8648 | 0.5562479 | 5
|  |  |  | junco_120 | 1.0436 | 0.5299456 | 5

## GRÁFICO MEV
| Sem camada | [5 empty] | 1 camada | [5 empty] | 2 camadas
Geotexteis | T1 (30 days) | T2 (60 days) | T3 (90 days) | T4 (120 days) | T4 (180 days) |  | Geotexteis | T1 (30 days) | T2 (60 days) | T3 (90 days) | T4 (120 days) | T4 (180 days) | Geotexteis | T1 (30 days) | T2 (60 days) | T3 (90 days) | T4 (120 days) | T4 (180 days)
Ouricuri | 66.462 | 18.57767 | 18.57767 | 107.5583 | 75.65867 |  | Ouricuri | 378.7447 | 31.91267 |  | 35.4195 | 45.68867 | Ouricuri | 194.4427 | 84.83467 | 110.454 | 117.4113 | 618.7777
Taboa | 22 | 74.26433 | 116.272 | 133.6713 | 249.308 |  | Taboa | 153.4803 | 47.723 | 60.18033 | 115.859 | 79.37767 | Taboa | 54.466 | #DIV/0! | #DIV/0! | #DIV/0! | #DIV/0!
Junco | [6 empty] | Junco | 48.98433 | 51.79933 | 36.46667 | 144.0777 | 161.489 | Junco | 60.982 | 87.43 | 67.56567 | 116.5447 | 413.7217
Estatística Descritiva
[5 empty] | Média | Erro Desvio | N
|  |  |  | junco_30 | 6.2066 | 1.88903 | 5
|  |  |  | junco_60 | 3.2828 | 1.461481 | 5
|  |  |  | junco_90 | 0.8648 | 0.5562479 | 5
|  |  |  | junco_120 | 1.0436 | 0.5299456 | 5

## punção (hidden)
Tratamentos | Geotextil | Tempos | Repetição | Carga máxima punção (N) | Extensão em Máxima Carga punção (mm) | Punção
Sem resina | Taboa | 0 dias | 1 | 69.91076 | 4.72923 | 0.06764667
Sem resina | Taboa | 0 dias | 2 | 62.86245 | 3.66659 | 0.05832719
Sem resina | Taboa | 0 dias | 3 | 52.93313 | 5.25018 | 0.09918514
Sem resina | Taboa | 0 dias | 4 | 79.04038 | 8.10423 | 0.1025328
Sem resina | Taboa | 0 dias | 5 | 73.90556 | 5.66673 | 0.07667529
Sem resina | Taboa | 0 dias | 6 | 44.43574 | 5.37496 | 0.1209603
Sem resina | Taboa | 0 dias | 7 | 69.43502 | 4.70836 | 0.06780959
Sem resina | Taboa | 30 dias | 1 | 39.94209 | 7.45826 | 0.1867268
Sem resina | Taboa | 30 dias | 2 | 47.22462 | 6.16669 | 0.1305821
Sem resina | Taboa | 30 dias | 3 | 43.20044 | 6.95836 | 0.1610715
Sem resina | Taboa | 30 dias | 4 | 100.15433 | 5.95838 | 0.05949199
Sem resina | Taboa | 30 dias | 5 | 62.32145 | 5.5001 | 0.08825372
Sem resina | Taboa | 30 dias | 6 | 39.58327 | 5.58332 | 0.1410525
Sem resina | Taboa | 60 dias | 1 | 38.21418 | 5.58338 | 0.1461075
Sem resina | Taboa | 60 dias | 2 | 42.20779 | 6.25016 | 0.1480807
Sem resina | Taboa | 60 dias | 3 | 80.56433 | 6.16687 | 0.07654591
Sem resina | Taboa | 60 dias | 4 | 49.34528 | 7.12488 | 0.1443883
Sem resina | Taboa | 60 dias | 5 | 35.27036 | 6.58324 | 0.1866508
Sem resina | Taboa | 60 dias | 6 | 29.96766 | 4.37492 | 0.145988
Sem resina | Taboa | 60 dias | 7 | 29.50356 | 4.99996 | 0.1694697
Sem resina | Taboa | 60 dias | 8 | 55.52853 | 5.54177 | 0.09980041
Sem resina | Taboa | 60 dias | 9 | 50.51499 | 7.95834 | 0.1575441
Sem resina | Taboa | 90 dias | 1 | 20.96 | 4.91679 | 0.2345797
Sem resina | Taboa | 90 dias | 2 | 32.98 | 7.08332 | 0.2147762
Sem resina | Taboa | 90 dias | 3 | 52.95 | 52.95 | 1
Sem resina | Taboa | 90 dias | 4 | 22.2 | 5.70828 | 0.2571297
Sem resina | Taboa | 90 dias | 5 | 30.99 | 3.41667 | 0.1102507
Sem resina | Taboa | 90 dias | 6 | 33.42 | 6.0139 | 0.1799491
Sem resina | Taboa | 90 dias | 7 | x | x
Sem resina | Taboa | 120 dias | 1 | 20.6829 | 5.7084 | 0.2759961
Sem resina | Taboa | 120 dias | 2 | 23.61643 | 5.58332 | 0.2364168
Sem resina | Taboa | 120 dias | 3 | 23.62985 | 5.37496 | 0.2274648
Sem resina | Taboa | 120 dias | 4 | x | x
Sem resina | Taboa | 120 dias | 5 | x | x
Sem resina | Taboa | 120 dias | 6 | x | x
Sem resina | Taboa | 120 dias | 7 | x | x
Sem resina | Taboa | 150 dias | 1 | 19.28 | 8.99988 | 0.4667988
Sem resina | Taboa | 150 dias | 2 | 12.69 | 7.62507 | 0.6008723
Sem resina | Taboa | 150 dias | 3 | 10.33 | 6.375 | 0.6171346
Sem resina | Taboa | 150 dias | 4 | x | x
Sem resina | Taboa | 150 dias | 5 | x | x
Sem resina | Taboa | 150 dias | 6 | x | x
Sem resina | Taboa | 150 dias | 7 | x | x
Sem resina | Taboa | 180 dias | 1 | 10.53 | 9.87501 | 0.9377977
Sem resina | Taboa | 180 dias | 2 | 16.11 | 4.83326 | 0.3000161
Sem resina | Taboa | 180 dias | 3 | 11.44 | 5.33334 | 0.466201
Sem resina | Taboa | 180 dias | 4 | x | x
Sem resina | Taboa | 180 dias | 5 | x | x
Sem resina | Taboa | 180 dias | 6 | x | x
Sem resina | Taboa | 180 dias | 7 | x | x
1x Resina | Taboa | 30 dias | 1 | 72.66034 | 7.79171 | 0.1072347
1x Resina | Taboa | 30 dias | 2 | 180.08551 | 9.4584 | 0.05252172
1x Resina | Taboa | 30 dias | 3 | 93.62978 | 9.37499 | 0.1001283
1x Resina | Taboa | 30 dias | 4 | 48.1388 | 5.29155 | 0.1099228
1x Resina | Taboa | 30 dias | 5 | 25.95112 | 6.9583 | 0.268131
1x Resina | Taboa | 30 dias | 6 | 40.89354 | 8.29167 | 0.2027623
1x Resina | Taboa | 30 dias | 7 | x | x
1x Resina | Taboa | 60 dias | 1 | 49.2506 | 6.74994 | 0.1370529
1x Resina | Taboa | 60 dias | 2 | 81.39314 | 6.79167 | 0.08344278
1x Resina | Taboa | 60 dias | 3 | 57.27428 | 6.75005 | 0.1178548
1x Resina | Taboa | 60 dias | 4 | 77.26541 | 5.83324 | 0.07549614
1x Resina | Taboa | 60 dias | 5 | 49.1207 | 6.375 | 0.1297824
1x Resina | Taboa | 60 dias | 6 | 58.56179 | 6.66671 | 0.1138406
1x Resina | Taboa | 60 dias | 7 | 43.44228 | 6.12508 | 0.1409935
1x Resina | Taboa | 60 dias | 8 | 31.36118 | 5.54165 | 0.1767041
1x Resina | Taboa | 60 dias | 9 | 26.50267 | 4.29157 | 0.1619297
1x Resina | Taboa | 90 dias | 1 | 18.07 | 4.04165 | 0.2236663
1x Resina | Taboa | 90 dias | 2 | 48.74 | 5.37502 | 0.1102794
1x Resina | Taboa | 90 dias | 3 | 36.26 | 6.37506 | 0.1758152
1x Resina | Taboa | 90 dias | 4 | 23.55 | 4.79165 | 0.2034671
1x Resina | Taboa | 90 dias | 5 | 19.54 | 5.29161 | 0.2708091
1x Resina | Taboa | 90 dias | 6 | 32.41 | 4.37504 | 0.1349904
1x Resina | Taboa | 90 dias | 7 | x | x
1x Resina | Taboa | 120 dias | 1 | 22.24 | 5.54159 | 0.2491722
1x Resina | Taboa | 120 dias | 2 | 17 | 3.20842 | 0.1887306
1x Resina | Taboa | 120 dias | 3 | 12.29 | 4.74992 | 0.3864866
1x Resina | Taboa | 120 dias | 4 | x | x
1x Resina | Taboa | 120 dias | 5 | x | x
1x Resina | Taboa | 120 dias | 6 | x | x
1x Resina | Taboa | 120 dias | 7 | x
1x Resina | Taboa | 150 dias | 1 | 11.26 | 5.91665 | 0.5254574
1x Resina | Taboa | 150 dias | 2 | 11.2 | 5.16659 | 0.4613027
1x Resina | Taboa | 150 dias | 3 | 15.41 | 3.91663 | 0.2541616
1x Resina | Taboa | 150 dias | 4 | x | x
1x Resina | Taboa | 150 dias | 5 | x | x
1x Resina | Taboa | 150 dias | 6 | x | x
1x Resina | Taboa | 150 dias | 7 | x | x
1x Resina | Taboa | 180 dias | 1 | 14.01 | 3.58336 | 0.2557716
1x Resina | Taboa | 180 dias | 2 | 12.23 | 5.12492 | 0.419045
1x Resina | Taboa | 180 dias | 3 | 7.03 | 4.29175 | 0.6104908
1x Resina | Taboa | 180 dias | 4 | 21.24 | 5.24994 | 0.2471723
1x Resina | Taboa | 180 dias | 5 | 11.4 | 4.04165 | 0.3545307
1x Resina | Taboa | 180 dias | 6 | 18.02 | 5.24988 | 0.2913363
1x Resina | Taboa | 180 dias | 7 | 8.2 | 3.2083 | 0.3912561
2x Resina | Taboa | 30 dias | 1 | 71.11734 | 6.49996 | 0.09139768
2x Resina | Taboa | 30 dias | 2 | 56.38232 | 7.58346 | 0.1345007
2x Resina | Taboa | 30 dias | 3 | 43.43592 | 5.29155 | 0.1218243
2x Resina | Taboa | 30 dias | 4 | 62.79302 | 5.20832 | 0.08294425
2x Resina | Taboa | 30 dias | 5 | 56.22949 | 6.66659 | 0.1185604
2x Resina | Taboa | 30 dias | 6 | 67.6596 | 6.66671 | 0.0985331
2x Resina | Taboa | 30 dias | 7 | x | x
2x Resina | Taboa | 60 dias | 1 | 53.57486 | 5.45824 | 0.1018806
2x Resina | Taboa | 60 dias | 2 | 60.79194 | 5.95838 | 0.09801266
2x Resina | Taboa | 60 dias | 3 | 50.44313 | 5.79175 | 0.1148174
2x Resina | Taboa | 60 dias | 4 | 40.04 | 6.2501
2x Resina | Taboa | 60 dias | 5 | 23.43 | 4.66663
2x Resina | Taboa | 60 dias | 6 | 33.74 | 5.41675
2x Resina | Taboa | 60 dias | 7 | 50.64 | 4.2084
2x Resina | Taboa | 60 dias | 8 | 36.62 | 5.20838
2x Resina | Taboa | 60 dias | 9 | 47.26 | 4.125
2x Resina | Taboa | 90 dias | 1 | 40.62 | 5.79157 | 0.1425793
2x Resina | Taboa | 90 dias | 2 | 13.54 | 3.70838 | 0.2738833
2x Resina | Taboa | 90 dias | 3 | 37.14 | 3.8749 | 0.1043323
2x Resina | Taboa | 90 dias | 4 | 13.79 | 6.66671 | 0.4834453
2x Resina | Taboa | 90 dias | 5 | 18.42 | 5.20832 | 0.2827535
2x Resina | Taboa | 90 dias | 6 | 23.76 | 4.25002 | 0.1788729
2x Resina | Taboa | 90 dias | 7 | x | x
2x Resina | Taboa | 120 dias | 1 | 33.17 | 5.25012 | 0.1582792
2x Resina | Taboa | 120 dias | 2 | 38.23 | 3.95836 | 0.1035407
2x Resina | Taboa | 120 dias | 3 | 25.31 | 3.33332 | 0.1316997
2x Resina | Taboa | 120 dias | 4 | x | x
2x Resina | Taboa | 120 dias | 5 | x | x
2x Resina | Taboa | 120 dias | 6 | x | x
2x Resina | Taboa | 120 dias | 7 | x | x
2x Resina | Taboa | 150 dias | 1 | 18.87 | 6.58336 | 0.3488797
2x Resina | Taboa | 150 dias | 2 | 21.58 | 5.7084 | 0.2645227
2x Resina | Taboa | 150 dias | 3 | 14.72 | 5.75008 | 0.3906304
2x Resina | Taboa | 150 dias | 4 | x | x
2x Resina | Taboa | 150 dias | 5 | x | x
2x Resina | Taboa | 150 dias | 6 | x | x
2x Resina | Taboa | 150 dias | 7 | x | x
2x Resina | Taboa | 180 dias | 1 | 11.71 | 3.33338 | 0.284661
2x Resina | Taboa | 180 dias | 2 | 7.57 | 4.54173 | 0.5999643
2x Resina | Taboa | 180 dias | 3 | 5.38 | 4.75016 | 0.8829294
2x Resina | Taboa | 180 dias | 4 | 11.21 | 2.79169 | 0.2490357
2x Resina | Taboa | 180 dias | 5 | 8.59 | 6.70838 | 0.7809523
2x Resina | Taboa | 180 dias | 6 | 14.03 | 4.04177 | 0.2880805
2x Resina | Taboa | 180 dias | 7 | 9.85 | 2.41669 | 0.2453492
Sem resina | Junco | 0 dias | 1 | 55.56 | 8.62505 | 0.1552385
Sem resina | Junco | 0 dias | 2 | 86.97 | 10.00003 | 0.1149825
Sem resina | Junco | 0 dias | 3 | 60.73 | 7.66675 | 0.1262432
Sem resina | Junco | 0 dias | 4 | 122.74 | 8.20838 | 0.06687616
Sem resina | Junco | 0 dias | 5 | 127.32 | 7.79171 | 0.06119785
Sem resina | Junco | 0 dias | 6 | 84.36 | 8.79169 | 0.1042163
Sem resina | Junco | 0 dias | 7 | 59.81 | 9.49995 | 0.1588355
Sem resina | Junco | 0 dias | 8 | 62.27 | 7.125 | 0.1144211
Sem resina | Junco | 0 dias | 9 | 54.01 | 7.08338 | 0.1311494
1x Resina | Junco | 30 dias | 1 | 67.14 | 6.75011 | 0.1005378
1x Resina | Junco | 30 dias | 2 | 61.17 | 8.0833 | 0.1321448
1x Resina | Junco | 30 dias | 3 | 65.78 | 5.33334 | 0.08107844
1x Resina | Junco | 30 dias | 4 | 31.25 | 6.0834 | 0.1946688
1x Resina | Junco | 30 dias | 5 | 37.13 | 4.91673 | 0.1324193
1x Resina | Junco | 30 dias | 6 | 51.07 | 6.75 | 0.1321715
1x Resina | Junco | 30 dias | X
1x Resina | Junco | 30 dias | X
1x Resina | Junco | 30 dias | X
1x Resina | Junco | 60 dias | 1 | 8.092 | 4.87506 | 0.6024543
1x Resina | Junco | 60 dias | 2 | 16.11 | 8.04175 | 0.4991775
1x Resina | Junco | 60 dias | 3 | 17.25 | 5.12498 | 0.2971003
1x Resina | Junco | 60 dias | 4 | 10.19 | 7.99996 | 0.7850795
1x Resina | Junco | 60 dias | 5 | 12.66 | 4.33336 | 0.3422875
1x Resina | Junco | 60 dias | 6 | 2022-05-27 | 5.54165 | 0.0001239521
1x Resina | Junco | 60 dias | 7 | 2022-08-17 | 5.29179 | 0.0001181467
1x Resina | Junco | 60 dias | 8 | 2022-03-30 | 7.08326 | 0.0001586396
1x Resina | Junco | 60 dias | 9 | 20.48 | 6.83334 | 0.3336592
1x Resina | Junco | 90 dias | 1 | 6.5 | 3.54169 | 0.5448754
1x Resina | Junco | 90 dias | 2 | 4.36 | 3.58336 | 0.8218716
1x Resina | Junco | 90 dias | 3 | 6.71 | 6.00012 | 0.8942057
1x Resina | Junco | 90 dias | 4 | 14.4 | 6.4584 | 0.4485
1x Resina | Junco | 90 dias | 5 | 11.09 | 4.12506 | 0.3719621
1x Resina | Junco | 90 dias | 6 | 8.2 | 5.33334 | 0.6504073
1x Resina | Junco | X | X
1x Resina | Junco | X | X
1x Resina | Junco | X | X
1x Resina | Junco | 120 dias | 1 | 11.54 | 8.75001 | 0.7582331
1x Resina | Junco | 120 dias | 2 | 26 | 7.08332 | 0.2724354
1x Resina | Junco | 120 dias | 3 | 12.44 | 6.20842 | 0.4990691
1x Resina | Junco | X | X
1x Resina | Junco | X | X
1x Resina | Junco | X | X
1x Resina | Junco | X | X
1x Resina | Junco | X | X
1x Resina | Junco | X | X
1x Resina | Junco | 150 dias | 1 | 9.08 | 5.41663 | 0.5965452
1x Resina | Junco | 150 dias | 2 | 8.3 | 6.16669 | 0.7429747
1x Resina | Junco | 150 dias | 3 | 9.41 | 11.62499 | 1.235387
1x Resina | Junco | X | X
1x Resina | Junco | X | X
1x Resina | Junco | X | X
1x Resina | Junco | X | X
1x Resina | Junco | X | X
1x Resina | Junco | X | X
1x Resina | Junco | X | X
1x Resina | Junco | 180 dias | 1 | 8.08 | 4.70842 | 0.5827252
1x Resina | Junco | 180 dias | 2 | 8.67 | 4.54161 | 0.5238304
1x Resina | Junco | 180 dias | 3 | 5.25 | 6.08322 | 1.158709
1x Resina | Junco | 180 dias | 4 | 7.04 | 4.0001 | 0.568196
1x Resina | Junco | 180 dias | 5 | 5.01 | 7.62496 | 1.521948
1x Resina | Junco | 180 dias | 6 | 5.23 | 0 | 0
1x Resina | Junco | 180 dias | 7 | 4.52 | 6.20836 | 1.373531
1x Resina | Junco | 180 dias | 8 | 4.2 | 5.41663 | 1.289674
1x Resina | Junco | 180 dias | 9 | 4.72 | 1.70837 | 0.3619428
2x Resina | Junco | 30 dias | 1 | 38.75 | 9.4584 | 0.2440877
2x Resina | Junco | 30 dias | 2 | 39.23 | 10.91673 | 0.278275
2x Resina | Junco | 30 dias | 3 | 49.64 | 7.16679 | 0.1443753
2x Resina | Junco | 30 dias | 4 | 2022-02-26 | 6.91657 | 0.0001550175
2x Resina | Junco | 30 dias | 5 | 23.94 | 5.0833 | 0.212335
2x Resina | Junco | 30 dias | 6 | 28.55 | 7.79165 | 0.2729124
2x Resina | Junco | X | X
2x Resina | Junco | X | X
2x Resina | Junco | X | X
2x Resina | Junco | 60 dias | 1 | 15.99 | 5.04169 | 0.3153027
2x Resina | Junco | 60 dias | 2 | 9.43 | 6.29165 | 0.6671951
2x Resina | Junco | 60 dias | 3 | 2022-10-16 | 9.25003 | 0.0002062437
2x Resina | Junco | 60 dias | 4 | 26.35 | 9.24985 | 0.351038
2x Resina | Junco | 60 dias | 5 | 17.42 | 8.08336 | 0.4640276
2x Resina | Junco | 60 dias | 6 | 30.5 | 8.37489 | 0.2745866
2x Resina | Junco | 60 dias | 7 | 19.9 | 11.41669 | 0.573703
2x Resina | Junco | 60 dias | 8 | 10.67 | 4.12494 | 0.3865923
2x Resina | Junco | 60 dias | 9 | 16.72 | 3.91657 | 0.2342446
2x Resina | Junco | 90 dias | 1 | 7.57 | 2.04163 | 0.2697001
2x Resina | Junco | 90 dias | 2 | 5.92 | 1.74998 | 0.2956047
2x Resina | Junco | 90 dias | 3 | 3.68 | 9.12507 | 2.479639
2x Resina | Junco | 90 dias | 4 | 4.84 | 1.91673 | 0.3960186
2x Resina | Junco | 90 dias | 5 | 7.08 | 4.08326 | 0.5767316
2x Resina | Junco | 90 dias | 6 | 11.64 | 3.58336 | 0.3078488
2x Resina | Junco | X | X
2x Resina | Junco | X | X
2x Resina | Junco | X | X
2x Resina | Junco | 120 dias | 1 | 5.7 | 4.33336 | 0.7602386
2x Resina | Junco | 120 dias | 2 | 7.42 | 3.50014 | 0.471717
2x Resina | Junco | 120 dias | 3 | 6.19 | 2.74996 | 0.4442585
2x Resina | Junco | X | X
2x Resina | Junco | X | X
2x Resina | Junco | X | X
2x Resina | Junco | X | X
2x Resina | Junco | X | X
2x Resina | Junco | X | X
2x Resina | Junco | 150 dias | 1 | 15.09 | 13.25001 | 0.8780656
2x Resina | Junco | 150 dias | 2 | 6.63 | 5.37496 | 0.8107029
2x Resina | Junco | 150 dias | 3 | 5.57 | 2.95838 | 0.5311275
2x Resina | Junco | 150 dias | 4 | 3.86 | 3.87508 | 1.003907
2x Resina | Junco | 150 dias | 5 | 6.04 | 4.66657 | 0.7726109
2x Resina | Junco | 150 dias | 6 | 5.93 | 3.66665 | 0.6183221
2x Resina | Junco | 150 dias | 7 | 4.37 | 2.62494 | 0.6006728
2x Resina | Junco | 150 dias | 8 | 4.71 | 2.37496 | 0.5042378
2x Resina | Junco | 150 dias | 9 | 5.03 | 2.62506 | 0.5218807
2x Resina | Junco | 180 dias | X
2x Resina | Junco | X | X
2x Resina | Junco | X | X
2x Resina | Junco | X | X
2x Resina | Junco | X | X
2x Resina | Junco | X | X
2x Resina | Junco | X | X
2x Resina | Junco | X | X
2x Resina | Junco | X | X
Sem resina | Ouricuri | 30 | 1 | 123.25 | 6.00006 | 0.04868203
Sem resina | Ouricuri | 30 | 2 | 126.73 | 8.12497 | 0.06411244
Sem resina | Ouricuri | 30 | 3 | 109.73 | 6.87507 | 0.06265442
Sem resina | Ouricuri | 30 | 4 | 96.51 | 7.49999 | 0.07771205
Sem resina | Ouricuri | 30 | 5 | 225.2 | 8.08324 | 0.03589361
Sem resina | Ouricuri | 30 | 6 | 80.82 | 6.5833 | 0.08145632
1x resina | Ouricuri | 30 | 1 | 96.28 | 6.4584 | 0.06707935
1x resina | Ouricuri | 30 | 2 | 113.4 | 6.37512 | 0.05621799
1x resina | Ouricuri | 30 | 3 | 114.23 | 6.91687 | 0.06055213
1x resina | Ouricuri | 30 | 4 | 137.79 | 9.29165 | 0.06743341
1x resina | Ouricuri | 30 | 5 | 80.52 | 7.00004 | 0.08693542
1x resina | Ouricuri | 30 | 6 | 161.46 | 8.70834 | 0.05393497
2x resina | Ouricuri | 30 | 1 | 106.28 | 5.9582 | 0.05606135
2x resina | Ouricuri | 30 | 2 | 59.48 | 4.20834 | 0.07075219
2x resina | Ouricuri | 30 | 3 | 46.09 | 5.20826 | 0.113002
2x resina | Ouricuri | 30 | 4 | 61.76 | 6.33338 | 0.1025483
2x resina | Ouricuri | 30 | 5 | 117 | 5.5001 | 0.0470094
2x resina | Ouricuri | 30 | 6 | 54.86 | 3.50002 | 0.06379913
Sem resina | Ouricuri | 60 | 1 | 6.34811 | 8.0833 | 1.27334
Sem resina | Ouricuri | 60 | 2 | 9.69579 | 8.5001 | 0.8766795
Sem resina | Ouricuri | 60 | 3 | 51.25718 | 6.66665 | 0.1300628
Sem resina | Ouricuri | 60 | 4 | 38.56483 | 7.04165 | 0.1825925
Sem resina | Ouricuri | 60 | 5 | 18.67712 | 5.58332 | 0.298939
Sem resina | Ouricuri | 60 | 6 | 17.25845 | 5.625 | 0.3259273
Sem resina | Ouricuri | 60 | 7 | 43.47546 | 5.70846 | 0.131303
Sem resina | Ouricuri | 60 | 8 | 4.81367 | 5.54159 | 1.151219
1x resina | Ouricuri | 60 | 1 | 7.54 | 2.33329 | 0.3094549
1x resina | Ouricuri | 60 | 2 | 6.28 | 3.20848 | 0.5109045
1x resina | Ouricuri | 60 | 3 | 14.36 | 6.50008 | 0.4526518
1x resina | Ouricuri | 60 | 4 | 80.12 | 6.99997 | 0.08736857
1x resina | Ouricuri | 60 | 5 | 106.06 | 7.83338 | 0.073858
1x resina | Ouricuri | 60 | 6 | 101.41 | 5.25006 | 0.05177063
1x resina | Ouricuri | 60 | 7 | 5.02 | 2.66655 | 0.5311853
1x resina | Ouricuri | 60 | 8 | 13.13 | 5.45824 | 0.4157075
1x resina | Ouricuri | 60 | 9 | 6.49 | 5.75008 | 0.8859908
2x resina | Ouricuri | 60 | 1 | 8.91 | 4.7083 | 0.5284287
2x resina | Ouricuri | 60 | 2 | 27.24 | 4.16661 | 0.1529593
2x resina | Ouricuri | 60 | 3 | 13.48 | 3.33338 | 0.2472834
2x resina | Ouricuri | 60 | 4 | 120.86 | 4.2084 | 0.03482045
2x resina | Ouricuri | 60 | 5 | 30.26 | 5.75008 | 0.1900225
2x resina | Ouricuri | 60 | 6 | 100.13 | 5.62506 | 0.05617757
2x resina | Ouricuri | 60 | 7 | 65.09 | 4.12512 | 0.06337563
2x resina | Ouricuri | 60 | 8 | 83.26 | 5.00002 | 0.06005309
2x resina | Ouricuri | 60 | 9 | 112.03 | 3.37506 | 0.03012639
Sem resina | Ouricuri | 90 | 1 | 4.32 | 1.875 | 0.4340278
Sem resina | Ouricuri | 90 | 2 | 6.51 | 3.83334 | 0.5888387
Sem resina | Ouricuri | 90 | 3 | 3.64 | 8.16671 | 2.243602
Sem resina | Ouricuri | 90 | 4 | 6.12 | 2.66667 | 0.4357304
Sem resina | Ouricuri | 90 | 5 | 13.78 | 4.41665 | 0.3205116
Sem resina | Ouricuri | 90 | 6 | 11.3 | 5.04169 | 0.4461673
1x resina | Ouricuri | 90 | 1 | 3.76 | 2.45848 | 0.6538511
1x resina | Ouricuri | 90 | 2 | 6.17 | 3.91675 | 0.6348055
1x resina | Ouricuri | 90 | 3 | 9.15 | 3.54163 | 0.3870634
1x resina | Ouricuri | 90 | 4 | 3.85 | 0.66659 | 0.1731403
1x resina | Ouricuri | 90 | 5 | 7.25 | 9.74999 | 1.344826
1x resina | Ouricuri | 90 | 6 | 5.69 | 3.62492 | 0.6370685
2x resina | Ouricuri | 90 | 1 | 6.32 | 1.87506 | 0.2966867
2x resina | Ouricuri | 90 | 2 | 11.95 | 2.79163 | 0.2336092
2x resina | Ouricuri | 90 | 3 | 4.02 | 2.79163 | 0.6944353
2x resina | Ouricuri | 90 | 4 | 4.39 | 7.33342 | 1.670483
2x resina | Ouricuri | 90 | 5 | 20.54 | 3.83328 | 0.1866251
2x resina | Ouricuri | 90 | 6 | 5.21 | 2.75002 | 0.5278349
1x resina | Ouricuri | 120 | 1 | 5.22 | 1.79171 | 0.3432395
1x resina | Ouricuri | 120 | 2 | 5.83 | 0.75 | 0.1286449
1x resina | Ouricuri | 120 | 3 | 5.02 | 1.875 | 0.373506
2x resina | Ouricuri | 120 | 1 | 4.39 | 4.37498 | 0.9965786
2x resina | Ouricuri | 120 | 2 | 6.12 | 2.45842 | 0.4017026
2x resina | Ouricuri | 120 | 3 | 5.91 | 3.58336 | 0.6063215
1x resina | Ouricuri | 150 | 1 | 4.67 | 3.24998 | 0.6959272
1x resina | Ouricuri | 150 | 2 | 3.86 | 1.9999 | 0.5181088
1x resina | Ouricuri | 150 | 3 | 4.97 | 2.37514 | 0.4778954
2x resina | Ouricuri | 150 | 1 | X | X
2x resina | Ouricuri | 150 | 2 | X | X
2x resina | Ouricuri | 150 | 3 | X | X
1x resina | Ouricuri | 180 | 1 | X | X
1x resina | Ouricuri | 180 | 2 | X | X
1x resina | Ouricuri | 180 | 3 | X | X
2x resina | Ouricuri | 180 | 1 | X | X
2x resina | Ouricuri | 180 | 2 | X | X
2x resina | Ouricuri | 180 | 3 | X | X

## gráfico punção (hidden)
| Sem camada |  |  |  | 1 camada |  |  |  |  | 2 camadas
Geotexteis | T1 (30 days) | T2 (60 days) | T3 (90 days) | T4 (120 days) | Geotexteis | T1 (30 days) | T2 (60 days) | T3 (90 days) | T4 (120 days) | Geotexteis | T1 (30 days) | T2 (60 days) | T3 (90 days) | T4 (120 days)
Ouricuri | 0.06175181 | 0.5462579 | 0.7448129 |  | Ouricuri | 0.06535888 | 0.3687658 | 0.552388 | 0.2817968 | Ouricuri | 0.07552871 | 0.1514719 | 0.6016124 | 0.6682009
Taboa | 0.08473385 | 0.1416195 | 0.3327809 | 0.2466259 | Taboa | 0.1401168 | 0.1263441 | 0.1865046 | 0.2747965 | Taboa | 0.1079601 | 0.1049036 | 0.2443111 | 0.1311732
Junco | 0.1147956 |  |  |  | Junco | 0.1288368 | 0.3177954 | 0.6219703 | 0.5099125 | Junco | 0.1920234 | 0.3629885 | 0.7209237 | 0.558738

## gráficos deformação
| Sem camada |  |  |  |  | 1 camada |  |  |  |  | 2 camadas
Geotexteis | T1 (30 days) | T2 (60 days) | T3 (90 days) | T4 (120 days) | Perda 30 a 90 dias | Geotexteis | 30 dias | 60 dias | 90 dias | 120 dias | Geotexteis | 30 dias | 60 dias | 90 dias | 120 dias
Ouricuri | 3.329% | 2.349% | 1.491% | 0% | 55.2% | Ouricuri | 3.895% | 3.124% | 1.553% | 0.6485% | Ouricuri | 2.753% | 2.032% | 0.9981% | 0.4286%
Taboa | 3.858% | 3.162% | 2.547% | 2.404% | 33.99% | Taboa | 2.641% | 2.66% | 2.618% | 2.583% | Taboa | 2.597% | 3.487% | 2.182% | 2.56%
Junco | 0.04020056 | 1.332% | 0.01486347 | 0% | 63.03% | Junco | 4.305% | 3.521% | 3.824% | 4.812% | Junco | 10.29% | 3.684% | 4.509% | 2.934%
1.5%
2.9%

## deformação (hidden)
Tratamentos | Geotextil | Tempos | Repetição | DTC = deformação tracção
Sem resina | Junco | 0 dias | 1 | 0.035
Sem resina | Junco | 0 dias | 2 | 0.03592
Sem resina | Junco | 0 dias | 3 | 0.07145
Sem resina | Junco | 0 dias | 4 | 0.07039
Sem resina | Junco | 0 dias | 5 | 0.03303
Sem resina | Junco | 0 dias | 6 | 0.03658
Sem resina | Junco | 0 dias | 7 | 0.04842
1x Resina | Junco | 30 dias | 1 | 0.02526
1x Resina | Junco | 30 dias | 2 | 0.02895
1x Resina | Junco | 30 dias | 3 | 0.04671
1x Resina | Junco | 30 dias | 4 | 0.07079
1x Resina | Junco | 30 dias | 5 | 0.04355
1x Resina | Junco | 60 dias | 1 | 0.03895
1x Resina | Junco | 60 dias | 2 | 0.04395
1x Resina | Junco | 60 dias | 3 | 0.03605
1x Resina | Junco | 60 dias | 4 | 0.0325
1x Resina | Junco | 60 dias | 5 | 0.03684
1x Resina | Junco | 60 dias | 6 | 0.01737
1x Resina | Junco | 60 dias | 7 | 0.04079
1x Resina | Junco | 90 dias | 1 | 0.02303
1x Resina | Junco | 90 dias | 2 | 0.02803
1x Resina | Junco | 90 dias | 3 | 0.0125
1x Resina | Junco | 90 dias | 4 | 0.03908
1x Resina | Junco | 90 dias | 5 | 0.05395
1x Resina | Junco | 90 dias | 6 | 0.06053
1x Resina | Junco | 90 dias | 7 | 0.05053
1x Resina | Junco | 120 dias | 1 | 0.0625
1x Resina | Junco | 120 dias | 2 | 0.04974
1x Resina | Junco | 120 dias | 3 | 0.03592
1x Resina | Junco | 120 dias | 4 | 0.05645
1x Resina | Junco | 120 dias | 5 | 0.04921
1x Resina | Junco | 120 dias | 6 | 0.02276
1x Resina | Junco | 120 dias | 7 | 0.06026
1x Resina | Junco | 150 dias | 1 | 0.02724
1x Resina | Junco | 150 dias | 2 | 0.05842
1x Resina | Junco | 150 dias | 3 | 0.03934
1x Resina | Junco | 150 dias | 4 | 0.03447
1x Resina | Junco | 150 dias | 5 | 0.02908
1x Resina | Junco | 150 dias | 6 | 0.04632
1x Resina | Junco | 150 dias | 7 | 0.02013
1x Resina | Junco | 180 dias | 1 | 0.02803
1x Resina | Junco | 180 dias | 2 | 0.01382
1x Resina | Junco | 180 dias | 3 | 0.03961
1x Resina | Junco | 180 dias | 4 | 0.02671
1x Resina | Junco | 180 dias | 5 | 0.07263
1x Resina | Junco | 180 dias | 6 | 0.04224
1x Resina | Junco | 180 dias | 7 | 0.02855
2x Resina | Junco | 30 dias | 1 | 0.13105
2x Resina | Junco | 30 dias | 2 | 0.14803
2x Resina | Junco | 30 dias | 3 | 0.08421
2x Resina | Junco | 30 dias | 4 | 0.04842
2x Resina | Junco | 60 dias | 1 | 0.02487
2x Resina | Junco | 60 dias | 2 | 0.03632
2x Resina | Junco | 60 dias | 3 | 0.04013
2x Resina | Junco | 60 dias | 4 | 0.02368
2x Resina | Junco | 60 dias | 5 | 0.03579
2x Resina | Junco | 60 dias | 6 | 0.02724
2x Resina | Junco | 60 dias | 7 | 0.06987
2x Resina | Junco | 90 dias | 1 | 0.04066
2x Resina | Junco | 90 dias | 2 | 0.02224
2x Resina | Junco | 90 dias | 3 | 0.06197
2x Resina | Junco | 90 dias | 4 | 0.03382
2x Resina | Junco | 90 dias | 5 | 0.0246
2x Resina | Junco | 90 dias | 6 | 0.04132
2x Resina | Junco | 90 dias | 7 | 0.09105
2x Resina | Junco | 120 dias | 1 | 0.03303
2x Resina | Junco | 120 dias | 2 | 0.01158
2x Resina | Junco | 120 dias | 3 | 0.0075
2x Resina | Junco | 120 dias | 4 | 0.09316
2x Resina | Junco | 120 dias | 5 | 0.02408
2x Resina | Junco | 120 dias | 6 | 0.0275
2x Resina | Junco | 120 dias | 7 | 0.00855
2x Resina | Junco | 150 dias | 1 | 0.01618
2x Resina | Junco | 150 dias | 2 | 0.01461
2x Resina | Junco | 150 dias | 3 | 0.01605
2x Resina | Junco | 150 dias | 4 | 0.02605
2x Resina | Junco | 150 dias | 5 | 0.02553
2x Resina | Junco | 150 dias | 6 | 0.01618
2x Resina | Junco | 150 dias | 7 | 0.01211
Sem resina | Taboa | 0 dias | 2 | 0,02461
Sem resina | Taboa | 0 dias | 3 | 0,01092
Sem resina | Taboa | 0 dias | 4 | 0,01461
Sem resina | Taboa | 0 dias | 5 | 0,01868
Sem resina | Taboa | 0 dias | 6 | 0,04803
Sem resina | Taboa | 0 dias | 7 | 0,03132
Sem resina | Taboa | 30 dias | 1 | 0.02658
Sem resina | Taboa | 30 dias | 2 | 0.03763
Sem resina | Taboa | 30 dias | 3 | 0.04329
Sem resina | Taboa | 30 dias | 4 | 0.04711
Sem resina | Taboa | 30 dias | 5 | 0.03829
Sem resina | Taboa | 60 dias | 1 | 0.04566
Sem resina | Taboa | 60 dias | 2 | 0.02737
Sem resina | Taboa | 60 dias | 3 | 0.02789
Sem resina | Taboa | 60 dias | 4 | 0.03618
Sem resina | Taboa | 60 dias | 5 | 0.03737
Sem resina | Taboa | 60 dias | 6 | 0.02434
Sem resina | Taboa | 60 dias | 7 | 0.0225
Sem resina | Taboa | 90 dias | 1 | 0.02342
Sem resina | Taboa | 90 dias | 2 | 0.03105
Sem resina | Taboa | 90 dias | 3 | 0.01842
Sem resina | Taboa | 90 dias | 4 | 0.02171
Sem resina | Taboa | 90 dias | 5 | 0.02197
Sem resina | Taboa | 90 dias | 6 | 0.02368
Sem resina | Taboa | 90 dias | 7 | 0.03803
Sem resina | Taboa | 120 dias | 1 | 0.02303
Sem resina | Taboa | 120 dias | 2 | 0.02487
Sem resina | Taboa | 120 dias | 3 | 0.025
Sem resina | Taboa | 120 dias | 4 | 0.02987
Sem resina | Taboa | 120 dias | 5 | 0.02105
Sem resina | Taboa | 120 dias | 6 | 0.02105
Sem resina | Taboa | 120 dias | 7 | 0.02342
Sem resina | Taboa | 150 dias | 1 | 0,00697
Sem resina | Taboa | 150 dias | 2 | 0,02066
Sem resina | Taboa | 150 dias | 3 | 0,01382
Sem resina | Taboa | 150 dias | 4 | 0,02092
Sem resina | Taboa | 150 dias | 5 | 0,01408
Sem resina | Taboa | 150 dias | 6 | 0,01000
Sem resina | Taboa | 150 dias | 7 | 0,01145
Sem resina | Taboa | 180 dias | 1 | 0,02645
Sem resina | Taboa | 180 dias | 2 | 0,01395
Sem resina | Taboa | 180 dias | 3 | 0,02171
Sem resina | Taboa | 180 dias | 4 | 0.01328
Sem resina | Taboa | 180 dias | 5 | 0,01145
Sem resina | Taboa | 180 dias | 6 | 0,00539
Sem resina | Taboa | 180 dias | 7 | 0,02592
1x Resina | Taboa | 30 dias | 1 | 0.01461
1x Resina | Taboa | 30 dias | 2 | 0.03592
1x Resina | Taboa | 30 dias | 3 | 0.02566
1x Resina | Taboa | 30 dias | 4 | 0.01803
1x Resina | Taboa | 30 dias | 5 | 0.01724
1x Resina | Taboa | 60 dias | 1 | 0.0104
1x Resina | Taboa | 60 dias | 2 | 0.02013
1x Resina | Taboa | 60 dias | 3 | 0.01829
1x Resina | Taboa | 60 dias | 4 | 0.02724
1x Resina | Taboa | 60 dias | 5 | 0.03776
1x Resina | Taboa | 60 dias | 6 | 0.015
1x Resina | Taboa | 60 dias | 7 | 0.02355
1x Resina | Taboa | 90 dias | 1 | 0.02895
1x Resina | Taboa | 90 dias | 2 | 0.01382
1x Resina | Taboa | 90 dias | 3 | 0.01066
1x Resina | Taboa | 90 dias | 4 | 0.01158
1x Resina | Taboa | 90 dias | 5 | 0.03303
1x Resina | Taboa | 90 dias | 6 | 0.02724
1x Resina | Taboa | 90 dias | 7 | 0.02395
1x Resina | Taboa | 120 dias | 1 | 0.02316
1x Resina | Taboa | 120 dias | 2 | 0.03618
1x Resina | Taboa | 120 dias | 3 | 0.01934
1x Resina | Taboa | 120 dias | 4 | 0.01408
1x Resina | Taboa | 120 dias | 5 | 0.01224
1x Resina | Taboa | 120 dias | 6 | 0.01737
1x Resina | Taboa | 120 dias | 7 | 0.02763
1x Resina | Taboa | 150 dias | 1 | 0,01961
1x Resina | Taboa | 150 dias | 2 | 0,03342
1x Resina | Taboa | 150 dias | 3 | 0,01579
1x Resina | Taboa | 150 dias | 4 | 0,03276
1x Resina | Taboa | 150 dias | 5 | 0,01066
1x Resina | Taboa | 150 dias | 6 | 0,01711
1x Resina | Taboa | 150 dias | 7 | 0,02250
1x Resina | Taboa | 180 dias | 1 | 0,00816
1x Resina | Taboa | 180 dias | 2 | 0,03487
1x Resina | Taboa | 180 dias | 3 | 0,02579
1x Resina | Taboa | 180 dias | 4 | 0,03750
1x Resina | Taboa | 180 dias | 5 | 0,01842
1x Resina | Taboa | 180 dias | 6 | 0,02789
1x Resina | Taboa | 180 dias | 7 | 0,02132
1x Resina | Taboa | 30 dias | 1 | 0.08737
1x Resina | Taboa | 30 dias | 2 | 0.07632
1x Resina | Taboa | 30 dias | 3 | 0.01934
1x Resina | Taboa | 30 dias | 4 | 0.04605
1x Resina | Taboa | 30 dias | 5 | 0.03539
1x Resina | Taboa | 60 dias | 1 | 0.03132
1x Resina | Taboa | 60 dias | 2 | 0.03026
1x Resina | Taboa | 60 dias | 3 | 0.03579
1x Resina | Taboa | 60 dias | 4 | 0.05737
1x Resina | Taboa | 60 dias | 5 | 0.02539
1x Resina | Taboa | 60 dias | 6 | 0.05132
1x Resina | Taboa | 60 dias | 7 | 0.06118
1x Resina | Taboa | 90 dias | 1 | 0.02789
1x Resina | Taboa | 90 dias | 2 | 0.05539
1x Resina | Taboa | 90 dias | 3 | 0.03895
1x Resina | Taboa | 90 dias | 4 | 0.02671
1x Resina | Taboa | 90 dias | 5 | 0.03961
1x Resina | Taboa | 90 dias | 6 | 0.00658
1x Resina | Taboa | 90 dias | 7 | 0.0225
1x Resina | Taboa | 120 dias | 1 | 0.02487
1x Resina | Taboa | 120 dias | 2 | 0.02013
1x Resina | Taboa | 120 dias | 3 | 0.01697
1x Resina | Taboa | 120 dias | 4 | 0.01605
1x Resina | Taboa | 120 dias | 5 | 0.00895
1x Resina | Taboa | 120 dias | 6 | 0.00934
1x Resina | Taboa | 120 dias | 7 | 0.0125
1x Resina | Taboa | 150 dias | 1 | 0.01013
1x Resina | Taboa | 150 dias | 2 | 0.02658
1x Resina | Taboa | 150 dias | 3 | 0.01816
1x Resina | Taboa | 150 dias | 4 | 0.01645
1x Resina | Taboa | 150 dias | 5 | 0.0425
1x Resina | Taboa | 150 dias | 6 | 0.03461
1x Resina | Taboa | 150 dias | 7 | 0.03132
1x Resina | Taboa | 180 dias | 1 | 0.02539
1x Resina | Taboa | 180 dias | 2 | 0.02
1x Resina | Taboa | 180 dias | 3 | 0.04316
1x Resina | Taboa | 180 dias | 4 | 0.05158
1x Resina | Taboa | 180 dias | 5 | 0.035
1x Resina | Taboa | 180 dias | 6 | 0.02211
1x Resina | Taboa | 180 dias | 7 | 0.02342
1x Resina | Taboa | 30 dias | 1 | 0.02697
1x Resina | Taboa | 30 dias | 2 | 0.03461
1x Resina | Taboa | 30 dias | 3 | 0.0221
1x Resina | Taboa | 30 dias | 4 | 0.02
1x Resina | Taboa | 30 dias | 5 | 0.01579
1x Resina | Taboa | 60 dias | 1 | 0.03197
1x Resina | Taboa | 60 dias | 2 | 0.015
1x Resina | Taboa | 60 dias | 3 | 0.03566
1x Resina | Taboa | 60 dias | 4 | 0.02658
1x Resina | Taboa | 60 dias | 5 | 0.02026
1x Resina | Taboa | 60 dias | 6 | 0.02697
1x Resina | Taboa | 60 dias | 7 | 0.01895
1x Resina | Taboa | 90 dias | 1 | 0.03868
1x Resina | Taboa | 90 dias | 2 | 0.02079
1x Resina | Taboa | 90 dias | 3 | 0.03697
1x Resina | Taboa | 90 dias | 4 | 0.02421
1x Resina | Taboa | 90 dias | 5 | 0.02803
1x Resina | Taboa | 90 dias | 6 | 0.02737
1x Resina | Taboa | 90 dias | 7 | 0.0275
1x Resina | Taboa | 120 dias | 1 | 0.02211
1x Resina | Taboa | 120 dias | 2 | 0.02763
1x Resina | Taboa | 120 dias | 3 | 0.02368
1x Resina | Taboa | 120 dias | 4 | 0.03316
1x Resina | Taboa | 120 dias | 5 | 0.02947
1x Resina | Taboa | 120 dias | 6 | 0.00855
1x Resina | Taboa | 120 dias | 7 | 0.01987
1x Resina | Taboa | 150 dias | 1 | 0.02316
1x Resina | Taboa | 150 dias | 2 | 0.02132
1x Resina | Taboa | 150 dias | 3 | 0.01645
1x Resina | Taboa | 150 dias | 4 | 0.02079
1x Resina | Taboa | 150 dias | 5 | 0.02263
1x Resina | Taboa | 150 dias | 6 | 0.01987
1x Resina | Taboa | 150 dias | 7 | 0.01579
1x Resina | Taboa | 180 dias | 1 | 0.02408
1x Resina | Taboa | 180 dias | 2 | 0.02092
1x Resina | Taboa | 180 dias | 3 | 0.02355
1x Resina | Taboa | 180 dias | 4 | 0.02513
1x Resina | Taboa | 180 dias | 5 | 0.02776
1x Resina | Taboa | 180 dias | 6 | 0.02395
1x Resina | Taboa | 180 dias | 7 | 0.01697
1x Resina | Taboa | 30 dias | 1 | 0.02658
1x Resina | Taboa | 30 dias | 2 | 0.02447
1x Resina | Taboa | 30 dias | 3 | 0.02237
1x Resina | Taboa | 30 dias | 4 | 0.01974
1x Resina | Taboa | 30 dias | 5 | 0.02605
1x Resina | Taboa | 60 dias | 1 | 0,01447
1x Resina | Taboa | 60 dias | 2 | 0,01882
1x Resina | Taboa | 60 dias | 3 | 0,02487
1x Resina | Taboa | 60 dias | 4 | 0,02671
1x Resina | Taboa | 60 dias | 5 | 0,02434
1x Resina | Taboa | 60 dias | 6 | 0,01382
1x Resina | Taboa | 60 dias | 7 | 0,01895
1x Resina | Taboa | 90 dias | 1 | 0.01355
1x Resina | Taboa | 90 dias | 2 | 0.02105
1x Resina | Taboa | 90 dias | 3 | 0.02158
1x Resina | Taboa | 90 dias | 4 | 0.01092
1x Resina | Taboa | 90 dias | 5 | 0.01816
1x Resina | Taboa | 90 dias | 6 | 0.0096
1x Resina | Taboa | 90 dias | 7 | 0.01276
1x Resina | Taboa | 120 dias | 1 | 0.01368
1x Resina | Taboa | 120 dias | 2 | 0.02763
1x Resina | Taboa | 120 dias | 3 | 0.01697
1x Resina | Taboa | 120 dias | 4 | 0.01237
1x Resina | Taboa | 120 dias | 5 | 0.01724
1x Resina | Taboa | 120 dias | 6 | 0.01487
1x Resina | Taboa | 120 dias | 7 | 0.00895
1x Resina | Taboa | 150 dias | 1 | 0,01355
1x Resina | Taboa | 150 dias | 2 | 0,01974
1x Resina | Taboa | 150 dias | 3 | 0,01500
1x Resina | Taboa | 150 dias | 4 | 0,01289
1x Resina | Taboa | 150 dias | 5 | 0,03118
1x Resina | Taboa | 150 dias | 6 | 0,02145
1x Resina | Taboa | 150 dias | 7 | 0,01408
1x Resina | Taboa | 180 dias | 1 | 0,01513
1x Resina | Taboa | 180 dias | 2 | 0,01987
1x Resina | Taboa | 180 dias | 3 | 0,01697
1x Resina | Taboa | 180 dias | 4 | 0,00934
1x Resina | Taboa | 180 dias | 5 | 0,02316
1x Resina | Taboa | 180 dias | 6 | 0,01868
1x Resina | Taboa | 180 dias | 7 | 0,01750
2x Resina | Taboa | 30 dias | 1 | 0.01842
2x Resina | Taboa | 30 dias | 2 | 0.05684
2x Resina | Taboa | 30 dias | 3 | 0.01842
2x Resina | Taboa | 30 dias | 4 | 0.01921
2x Resina | Taboa | 30 dias | 5 | 0.01697
2x Resina | Taboa | 60 dias | 1 | 0.03487
2x Resina | Taboa | 60 dias | 2 | 0,01579
2x Resina | Taboa | 60 dias | 3 | 0,01539
2x Resina | Taboa | 60 dias | 4 | 0,02645
2x Resina | Taboa | 60 dias | 5 | 0,00987
2x Resina | Taboa | 60 dias | 6 | 0,02855
2x Resina | Taboa | 60 dias | 7 | 0,02092
2x Resina | Taboa | 90 dias | 1 | 0.02276
2x Resina | Taboa | 90 dias | 2 | 0.02171
2x Resina | Taboa | 90 dias | 3 | 0.03947
2x Resina | Taboa | 90 dias | 4 | 0.01632
2x Resina | Taboa | 90 dias | 5 | 0.01895
2x Resina | Taboa | 90 dias | 6 | 0.01368
2x Resina | Taboa | 90 dias | 7 | 0.01987
2x Resina | Taboa | 120 dias | 1 | 0.03789
2x Resina | Taboa | 120 dias | 2 | 0.01237
2x Resina | Taboa | 120 dias | 3 | 0.02342
2x Resina | Taboa | 120 dias | 4 | 0.02632
2x Resina | Taboa | 120 dias | 5 | 0.03289
2x Resina | Taboa | 120 dias | 6 | 0.02053
2x Resina | Taboa | 120 dias | 7 | 0.02579
2x Resina | Taboa | 150 dias | 1 | 0.01566
2x Resina | Taboa | 150 dias | 2 | 0.02882
2x Resina | Taboa | 150 dias | 3 | 0.02934
2x Resina | Taboa | 150 dias | 4 | 0.03382
2x Resina | Taboa | 150 dias | 5 | 0.01763
2x Resina | Taboa | 150 dias | 6 | 0.03132
2x Resina | Taboa | 150 dias | 7 | 0.02171
2x Resina | Taboa | 180 dias | 1 | 0.01776
2x Resina | Taboa | 180 dias | 2 | 0.03816
2x Resina | Taboa | 180 dias | 3 | 0.02026
2x Resina | Taboa | 180 dias | 4 | 0.03763
2x Resina | Taboa | 180 dias | 5 | 0.04737
2x Resina | Taboa | 180 dias | 6 | 0.01224
2x Resina | Taboa | 180 dias | 7 | 0.02026
Sem resina | Ouricuri | 30 dias | 1 | 0.04144789
Sem resina | Ouricuri | 30 dias | 2 | 0.04197321
Sem resina | Ouricuri | 30 dias | 3 | 0.02960553
Sem resina | Ouricuri | 30 dias | 4 | 0.03105279
Sem resina | Ouricuri | 30 dias | 5 | 0.02236858
Sem resina | Ouricuri | 60 dias | 1 | 0.01434247
Sem resina | Ouricuri | 60 dias | 2 | 0.02934189
Sem resina | Ouricuri | 60 dias | 3 | 0.02328974
Sem resina | Ouricuri | 60 dias | 4 | 0.03407932
Sem resina | Ouricuri | 60 dias | 5 | 0.03276316
Sem resina | Ouricuri | 60 dias | 6 | 0.007105526
1x Resina | Ouricuri | 60 dias | 1 | 0.04697363
1x Resina | Ouricuri | 60 dias | 2 | 0.01789484
1x Resina | Ouricuri | 60 dias | 3 | 0.01289521
1x Resina | Ouricuri | 60 dias | 4 | 0.01868432
1x Resina | Ouricuri | 60 dias | 5 | 0.07447353
1x Resina | Ouricuri | 60 dias | 6 | 0.01631532
1x Resina | Ouricuri | 60 dias | 7 | 0.03144753
1x Resina | Ouricuri | 90 dias | 1 | 0.01250016
1x Resina | Ouricuri | 90 dias | 2 | 0.01197379
1x Resina | Ouricuri | 90 dias | 3 | 0.007105526
1x Resina | Ouricuri | 90 dias | 4 | 0.004473789
1x Resina | Ouricuri | 90 dias | 5 | 0.01197347
1x Resina | Ouricuri | 90 dias | 6 | 0.01973653
1x Resina | Ouricuri | 90 dias | 7 | 0.04092095
1x Resina | Ouricuri | 120 dias | 1 | 0.01144763
1x Resina | Ouricuri | 120 dias | 2 | 0.003684579
1x Resina | Ouricuri | 120 dias | 3 | 0.006973579
1x Resina | Ouricuri | 120 dias | 4 | 0.007631368
1x Resina | Ouricuri | 120 dias | 5 | 0.005131842
1x Resina | Ouricuri | 120 dias | 6 | 0.001051947
1x Resina | Ouricuri | 120 dias | 7 | 0.009473684
1x Resina | Ouricuri | 30 dias | 1 | 0.03539463
1x Resina | Ouricuri | 30 dias | 2 | 0.05263137
1x Resina | Ouricuri | 30 dias | 3 | 0.05460505
1x Resina | Ouricuri | 30 dias | 4 | 0.01789484
1x Resina | Ouricuri | 30 dias | 5 | 0.03421068
2x Resina | Ouricuri | 60 dias | 1 | 0.004342368
2x Resina | Ouricuri | 60 dias | 2 | 0.02276363
2x Resina | Ouricuri | 60 dias | 3 | 0.008552789
2x Resina | Ouricuri | 60 dias | 4 | 0.04000005
2x Resina | Ouricuri | 60 dias | 5 | 0.01618389
2x Resina | Ouricuri | 60 dias | 6 | 0.04026342
2x Resina | Ouricuri | 60 dias | 7 | 0.01013121
2x Resina | Ouricuri | 90 dias | 1 | 0.009473684
2x Resina | Ouricuri | 90 dias | 2 | 0.01881595
2x Resina | Ouricuri | 90 dias | 3 | 0.008026947
2x Resina | Ouricuri | 90 dias | 4 | 0.002763421
2x Resina | Ouricuri | 90 dias | 5 | 0.01236821
2x Resina | Ouricuri | 90 dias | 6 | 0.004999895
2x Resina | Ouricuri | 90 dias | 7 | 0.01342105
2x Resina | Ouricuri | 120 dias | 1 | 0.007236947
2x Resina | Ouricuri | 120 dias | 2 | 0.002105368
2x Resina | Ouricuri | 120 dias | 3 | 0.003421263
2x Resina | Ouricuri | 120 dias | 4 | 0.004342368
2x Resina | Ouricuri | 120 dias | 5 | 0.008815895
2x Resina | Ouricuri | 120 dias | 6 | 0.001710632
2x Resina | Ouricuri | 120 dias | 7 | 0.002368421
2x Resina | Ouricuri | 30 dias | 1 | 0.02039489
2x Resina | Ouricuri | 30 dias | 2 | 0.02947358
2x Resina | Ouricuri | 30 dias | 3 | 0.03289479
2x Resina | Ouricuri | 30 dias | 4 | 0.02210526
2x Resina | Ouricuri | 30 dias | 5 | 0.03276342
Sem resina | Junco | 30 dias | 1 | 0.03380791
Sem resina | Junco | 30 dias | 2 | 0.04442716
Sem resina | Junco | 30 dias | 3 | 0.0423666
Sem resina | Junco | 60 dias | 1 | 0.01313995
Sem resina | Junco | 60 dias | 2 | 0.009668947
Sem resina | Junco | 60 dias | 3 | 0.01714947
Sem resina | Junco | 90 dias | 1 | 0.02415716
Sem resina | Junco | 90 dias | 2 | 0.007404053
Sem resina | Junco | 90 dias | 3 | 0.01302921
Sem resina | Ouricuri | 90 dias | 1 | 0.01578974
Sem resina | Ouricuri | 90 dias | 2 | 0.01736811
Sem resina | Ouricuri | 90 dias | 3 | 0.002237316
Sem resina | Ouricuri | 90 dias | 4 | 0.01460526
Sem resina | Ouricuri | 90 dias | 5 | 0.02223721
Sem resina | Ouricuri | 90 dias | 6 | 0.01723647