## GRÁFICOS
TEMPO | TESTEMUNHA | 3% | 6% | 9%
30 DIAS | 3.7% | 3.2% | 5.9% | 10.1%
60 DIAS | 3.7% | 4.6% | 6.8% | 11.3%
90 DIAS | 4.2% | 4.3% | 4.5% | 12.6%
120 DIAS | 2.2% | 9.4% | 4.4% | 9.1%
150 DIAS | 3.1% | 6% | 8.5% | 7%
180 DIAS | 2.7% | 4.9% | 4.6% | 4.1%
TEMPO | TESTEMUNHA | 3% | 6% | 9%
30 DIAS | 12.273 | 8.994 | 4.877 | 3.884
60 DIAS | 11.226 | 5.22 | 5.595 | 3.646
90 DIAS | 6.576 | 5.69 | 5.094 | 2.716
120 DIAS | 7.475 | 2.694 | 3.089 | 1.77
150 DIAS | 5.265 | 2.547 | 2.253 | 1.781
180 DIAS | 3.618 | 2.005 | 0.651 | 0.93
TEMPO | TESTEMUNHA | 3% | 6% | 9%
30 DIAS | 11.636 | 8.359 | 5.911 | 9.01
60 DIAS | 9.57 | 8.247 | 8.541 | 9.188
90 DIAS | 7.485 | 13.473 | 7.38 | 13.611
120 DIAS | 7.393 | 10.6 | 6.193 | 6.743
150 DIAS | 5.602 | 4.341 | 5.71 | 4.791
180 DIAS | 2.529 | 4.659 | 8.598 | 11.559
TEMPO | TESTEMUNHA | 3% | 6% | 9%
30 DIAS | 817.055 | 771.457 | 197.345 | 95.353
60 DIAS | 715.666 | 291.974 | 192.624 | 86.844
90 DIAS | 419.804 | 346.247 | 310.901 | 51.706
120 DIAS | 785.493 | 75.599 | 152.717 | 47.844
150 DIAS | 433.865 | 419.02 | 55.747 | 59.961
180 DIAS | 316.109 | 92.856 | 33.022 | 50.078
MÊS | PRECIPITAÇÃO
JAN | 0.922
FEV | 0.055
MAR | 3.876
ABR | 3.137
MAI | 9.598
JUN | 8.985

## DADOS
TRATAMENTO | DIAS | REPETIÇÃO | MÁXIMA CARGA (N) | ESFORÇO À TRAÇÃO (MPa) | DIÂMETRO DA FIBRA | TENSÃO A RUPTURA | DEFORMAÇÃO | Força por unidade de comprimento (N/mm)* | Rigidez (Sec) | Comparações por Método Pairwise | [7 empty] | Comparações por Método Pairwise
0% | 30 | 1 | 70.9309 | 10.03467 | 3 | 10.03975938 | 0.04329 | 23.64363 | 546.1685 | Variável dependente: Rigidez Secante | [7 empty] | Variável dependente: Tensão a Ruptura
0% | 30 | 2 | 92.41903 | 13.07462 | 3 | 13.08124982 | 0.03487 | 30.80634 | 883.4627 | Tempo | Tratamento(I) | Tratamento(J) | Diferença média (I-J) | Estatística do teste Padrão | Sig.b | 95% Intervalo de Confiança para Diferençab |  | DIAS | (I) TRATAMENTO | (J) TRATAMENTO | Diferença média (I-J) | Estatística do teste Padrão | Sig.b | 95% Intervalo de Confiança para Diferençab
0% | 30 | 3 | 96.78015 | 13.69159 | 3 | 13.69853503 | 0.03158 | 32.26005 | 1021.534 | [6 empty] | Limite inferior | Limite superior | [6 empty] | Limite inferior | Limite superior
3% | 30 | 1 | 58.49566 | 8.27544 | 3 | 8.279640481 | 0.04421 | 19.49855 | 441.044 | 30 | 0% | 3% | 45.598 | 136.339 | 1 | -329.611 | 420.808 | 30 | 0% | 3% | 3.279 | 1.319 | 0.099 | -0.351 | 6.909
3% | 30 | 2 | 62.29077 | 8.81234 | 3 | 8.81681104 | 0.01737 | 20.76359 | 1195.371 |  |  | 6% | 619,710* | 136.339 | 0 | 244.501 | 994.919 |  |  | 6% | 7,396* | 1.319 | 0 | 3.766 | 11.027
3% | 30 | 3 | 69.84305 | 9.88077 | 3 | 9.885782024 | 0.03434 | 23.28102 | 677.9562 |  |  | 9% | 721,702* | 136.339 | 0 | 346.492 | 1096.911 |  |  | 9% | 8,389* | 1.319 | 0 | 4.759 | 12.019
6% | 30 | 1 | 37.69948 | 5.33338 | 3 | 5.336090587 | 0.05158 | 12.56649 | 243.6311 |  | 3% | 0% | -45.598 | 136.339 | 1 | -420.808 | 329.611 |  | 3% | 0% | -3.279 | 1.319 | 0.099 | -6.909 | 0.351
6% | 30 | 2 | 40.03039 | 5.66314 | 3 | 5.666014154 | 0.06487 | 13.34346 | 205.6954 |  |  | 6% | 574,112* | 136.339 | 0.001 | 198.902 | 949.321 |  |  | 6% | 4,117* | 1.319 | 0.018 | 0.487 | 7.748
6% | 30 | 3 | 25.63195 | 3.62618 | 3 | 3.628018401 | 0.05987 | 8.543983 | 142.7089 |  |  | 9% | 676,104* | 136.339 | 0 | 300.894 | 1051.313 |  |  | 9% | 5,110* | 1.319 | 0.002 | 1.48 | 8.74
9% | 30 | 1 | 19.89275 | 2.81425 | 3 | 2.815675867 | 0.12211 | 6.630917 | 54.30281 |  | 6% | 0% | -619,710* | 136.339 | 0 | -994.919 | -244.501 |  | 6% | 0% | -7,396* | 1.319 | 0 | -11.027 | -3.766
9% | 30 | 2 | 33.59253 | 4.75237 | 3 | 4.754781316 | 0.10395 | 11.19751 | 107.7202 |  |  | 3% | -574,112* | 136.339 | 0.001 | -949.321 | -198.902 |  |  | 3% | -4,117* | 1.319 | 0.018 | -7.748 | -0.487
9% | 30 | 3 | 28.83857 | 4.07982 | 3 | 4.081892427 | 0.0775 | 9.612857 | 124.0369 |  |  | 9% | 101.992 | 136.339 | 1 | -273.218 | 477.201 |  |  | 9% | 0.993 | 1.319 | 1 | -2.638 | 4.623
0% | 60 | 1 | 97.56643 | 13.80283 | 3 | 13.80982732 | 0.04026 | 32.52214 | 807.8029 |  | 9% | 0% | -721,702* | 136.339 | 0 | -1096.911 | -346.492 |  | 9% | 0% | -8,389* | 1.319 | 0 | -12.019 | -4.759
0% | 60 | 2 | 64.39402 | 9.10989 | 3 | 9.11451097 | 0.03618 | 21.46467 | 593.2746 |  |  | 3% | -676,104* | 136.339 | 0 | -1051.313 | -300.894 |  |  | 3% | -5,110* | 1.319 | 0.002 | -8.74 | -1.48
0% | 60 | 3 | 75.97211 | 10.74786 | 3 | 10.75330644 | 0.03395 | 25.32404 | 745.9216 |  |  | 6% | -101.992 | 136.339 | 1 | -477.201 | 273.218 |  |  | 6% | -0.993 | 1.319 | 1 | -4.623 | 2.638
3% | 60 | 1 | 40.62019 | 5.74658 | 3 | 5.749496108 | 0.05184 | 13.54006 | 261.1895 | 60 | 0% | 3% | 423,692* | 136.339 | 0.019 | 48.483 | 798.901 | 60 | 0% | 3% | 6,006* | 1.319 | 0 | 2.376 | 9.637
3% | 60 | 2 | 32.76496 | 4.63529 | 3 | 4.637644728 | 0.02684 | 10.92165 | 406.917 |  |  | 6% | 523,042* | 136.339 | 0.002 | 147.833 | 898.251 |  |  | 6% | 5,630* | 1.319 | 0.001 | 2 | 9.261
3% | 60 | 3 | 37.24482 | 5.26906 | 3 | 5.27173673 | 0.05974 | 12.41494 | 207.8162 |  |  | 9% | 628,822* | 136.339 | 0 | 253.613 | 1004.032 |  |  | 9% | 7,580* | 1.319 | 0 | 3.949 | 11.21
6% | 60 | 1 | 27.69528 | 3.91808 | 3 | 3.920067941 | 0.06342 | 9.23176 | 145.5654 |  | 3% | 0% | -423,692* | 136.339 | 0.019 | -798.901 | -48.483 |  | 3% | 0% | -6,006* | 1.319 | 0 | -9.637 | -2.376
6% | 60 | 2 | 71.78175 | 10.15504 | 3 | 10.16019108 | 0.06987 | 23.92725 | 342.4538 |  |  | 6% | 99.35 | 136.339 | 1 | -275.859 | 474.559 |  |  | 6% | -0.376 | 1.319 | 1 | -4.006 | 3.255
6% | 60 | 3 | 19.11722 | 2.70453 | 3 | 2.705905166 | 0.07092 | 6.372407 | 89.85345 |  |  | 9% | 205.13 | 136.339 | 0.834 | -170.079 | 580.34 |  |  | 9% | 1.574 | 1.319 | 1 | -2.057 | 5.204
9% | 60 | 1 | 30.06821 | 4.25378 | 3 | 4.255939137 | 0.11592 | 10.02274 | 86.46253 |  | 6% | 0% | -523,042* | 136.339 | 0.002 | -898.251 | -147.833 |  | 6% | 0% | -5,630* | 1.319 | 0.001 | -9.261 | -2
9% | 60 | 2 | 33.1577 | 4.69086 | 3 | 4.693234253 | 0.07803 | 11.05257 | 141.6451 |  |  | 3% | -99.35 | 136.339 | 1 | -474.559 | 275.859 |  |  | 3% | 0.376 | 1.319 | 1 | -3.255 | 4.006
9% | 60 | 3 | 14.05306 | 1.9881 | 3 | 1.989109696 | 0.14447 | 4.684353 | 32.4244 |  |  | 9% | 105.78 | 136.339 | 1 | -269.429 | 480.99 |  |  | 9% | 1.949 | 1.319 | 0.876 | -1.681 | 5.58
0% | 90 | 1 | 51.95487 | 7.35011 | 3 | 7.353838641 | 0.0296 | 17.31829 | 585.0774 |  | 9% | 0% | -628,822* | 136.339 | 0 | -1004.032 | -253.613 |  | 9% | 0% | -7,580* | 1.319 | 0 | -11.21 | -3.949
0% | 90 | 2 | 47.36115 | 6.70023 | 3 | 6.703630573 | 0.06368 | 15.78705 | 247.9122 |  |  | 3% | -205.13 | 136.339 | 0.834 | -580.34 | 170.079 |  |  | 3% | -1.574 | 1.319 | 1 | -5.204 | 2.057
0% | 90 | 3 | 40.06656 | 5.66826 | 3 | 5.671133758 | 0.03132 | 13.35552 | 426.4215 |  |  | 6% | -105.78 | 136.339 | 1 | -480.99 | 269.429 |  |  | 6% | -1.949 | 1.319 | 0.876 | -5.58 | 1.681
3% | 90 | 1 | 32.33491 | 4.57445 | 3 | 4.576774239 | 0.06158 | 10.7783 | 175.0293 | 90 | 0% | 3% | 73.556 | 136.339 | 1 | -301.653 | 448.766 | 90 | 0% | 3% | 0.887 | 1.319 | 1 | -2.744 | 4.517
3% | 90 | 2 | 31.62314 | 4.47376 | 3 | 4.476028309 | 0.0325 | 10.54105 | 324.3399 |  |  | 6% | 108.903 | 136.339 | 1 | -266.307 | 484.112 |  |  | 6% | 1.482 | 1.319 | 1 | -2.148 | 5.112
3% | 90 | 3 | 56.63416 | 8.01209 | 3 | 8.016158528 | 0.035 | 18.87805 | 539.373 |  |  | 9% | 368.098 | 136.339 | 0.057 | -7.111 | 743.307 |  |  | 9% | 3,860* | 1.319 | 0.031 | 0.23 | 7.49
6% | 90 | 1 | 46.72308 | 6.60996 | 3 | 6.613316348 | 0.03158 | 15.57436 | 493.1716 |  | 3% | 0% | -73.556 | 136.339 | 1 | -448.766 | 301.653 |  | 3% | 0% | -0.887 | 1.319 | 1 | -4.517 | 2.744
6% | 90 | 2 | 23.41173 | 5.52493 | 3 | 3.313762208 | 0.02908 | 7.80391 | 268.36 |  |  | 6% | 35.347 | 136.339 | 1 | -339.863 | 410.556 |  |  | 6% | 0.596 | 1.319 | 1 | -3.035 | 4.226
6% | 90 | 3 | 37.83559 | 5.35264 | 3 | 5.35535598 | 0.07368 | 12.61186 | 171.1708 |  |  | 9% | 294.542 | 136.339 | 0.215 | -80.668 | 669.751 |  |  | 9% | 2.973 | 1.319 | 0.173 | -0.657 | 6.604
9% | 90 | 1 | 15.64635 | 2.21351 | 3 | 2.21462845 | 0.13368 | 5.21545 | 39.01444 |  | 6% | 0% | -108.903 | 136.339 | 1 | -484.112 | 266.307 |  | 6% | 0% | -1.482 | 1.319 | 1 | -5.112 | 2.148
9% | 90 | 2 | 22.7453 | 3.2178 | 3 | 3.219433829 | 0.11066 | 7.581767 | 68.51407 |  |  | 3% | -35.347 | 136.339 | 1 | -410.556 | 339.863 |  |  | 3% | -0.596 | 1.319 | 1 | -4.226 | 3.035
9% | 90 | 3 | 19.17918 | 2.7133 | 3 | 2.714675159 | 0.13434 | 6.39306 | 47.58866 |  |  | 9% | 259.195 | 136.339 | 0.38 | -116.014 | 634.405 |  |  | 9% | 2.378 | 1.319 | 0.466 | -1.252 | 6.008
0% | 120 | 1 | 39.21194 | 5.54736 | 3 | 5.550168436 | 0.02053 | 13.07065 | 636.6608 |  | 9% | 0% | -368.098 | 136.339 | 0.057 | -743.307 | 7.111 |  | 9% | 0% | -3,860* | 1.319 | 0.031 | -7.49 | -0.23
0% | 120 | 2 | 63.79339 | 9.02492 | 3 | 9.029496108 | 0.02671 | 21.26446 | 796.1237 |  |  | 3% | -294.542 | 136.339 | 0.215 | -669.751 | 80.668 |  |  | 3% | -2.973 | 1.319 | 0.173 | -6.604 | 0.657
0% | 120 | 3 | 55.42174 | 7.84057 | 3 | 7.844549186 | 0.02 | 18.47391 | 923.6957 |  |  | 6% | -259.195 | 136.339 | 0.38 | -634.405 | 116.014 |  |  | 6% | -2.378 | 1.319 | 0.466 | -6.008 | 1.252
3% | 120 | 1 | 16.54485 | 2.34062 | 3 | 2.341804671 | 0.05316 | 5.51495 | 103.7425 | 120 | 0% | 3% | 709,894* | 136.339 | 0 | 334.685 | 1085.103 | 120 | 0% | 3% | 4,781* | 1.319 | 0.004 | 1.15 | 8.411
3% | 120 | 2 | 16.63155 | 2.35288 | 3 | 2.354076433 | 0.12961 | 5.54385 | 42.77332 |  |  | 6% | 632,777* | 136.339 | 0 | 257.567 | 1007.986 |  |  | 6% | 4,385* | 1.319 | 0.01 | 0.755 | 8.016
3% | 120 | 3 | 23.92572 | 3.3848 | 3 | 3.3865138 | 0.09934 | 7.97524 | 80.28226 |  |  | 9% | 737,649* | 136.339 | 0 | 362.44 | 1112.858 |  |  | 9% | 5,705* | 1.319 | 0 | 2.075 | 9.335
6% | 120 | 1 | 44.05479 | 6.23248 | 3 | 6.235639066 | 0.05513 | 14.68493 | 266.3691 |  | 3% | 0% | -709,894* | 136.339 | 0 | -1085.103 | -334.685 |  | 3% | 0% | -4,781* | 1.319 | 0.004 | -8.411 | -1.15
6% | 120 | 2 | 9.24313 | 1.30764 | 3 | 1.308298655 | 0.02974 | 3.081043 | 103.5993 |  |  | 6% | -77.117 | 136.339 | 1 | -452.327 | 298.092 |  |  | 6% | -0.395 | 1.319 | 1 | -4.026 | 3.235
6% | 120 | 3 | 12.18235 | 1.72345 | 3 | 1.724324133 | 0.04605 | 4.060783 | 88.18205 |  |  | 9% | 27.755 | 136.339 | 1 | -347.454 | 402.964 |  |  | 9% | 0.924 | 1.319 | 1 | -2.706 | 4.555
9% | 120 | 1 | 10.10141 | 1.42906 | 3 | 1.429782024 | 0.06355 | 3.367137 | 52.98405 |  | 6% | 0% | -632,777* | 136.339 | 0 | -1007.986 | -257.567 |  | 6% | 0% | -4,385* | 1.319 | 0.01 | -8.016 | -0.755
9% | 120 | 2 | 13.62693 | 1.92782 | 3 | 1.928794055 | 0.12645 | 4.54231 | 35.92179 |  |  | 3% | 77.117 | 136.339 | 1 | -298.092 | 452.327 |  |  | 3% | 0.395 | 1.319 | 1 | -3.235 | 4.026
9% | 120 | 3 | 13.77922 | 1.94936 | 3 | 1.950349611 | 0.08408 | 4.593073 | 54.62742 |  |  | 9% | 104.872 | 136.339 | 1 | -270.337 | 480.082 |  |  | 9% | 1.32 | 1.319 | 1 | -2.311 | 4.95
0% | 150 | 1 | 46.32427 | 6.55354 | 3 | 6.556867657 | 0.04658 | 15.44142 | 331.5033 |  | 9% | 0% | -737,649* | 136.339 | 0 | -1112.858 | -362.44 |  | 9% | 0% | -5,705* | 1.319 | 0 | -9.335 | -2.075
0% | 150 | 2 | 30.05551 | 4.25198 | 3 | 4.254141543 | 0.02408 | 10.0185 | 416.0508 |  |  | 3% | -27.755 | 136.339 | 1 | -402.964 | 347.454 |  |  | 3% | -0.924 | 1.319 | 1 | -4.555 | 2.706
0% | 150 | 3 | 35.20372 | 4.98031 | 3 | 4.982833687 | 0.02118 | 11.73457 | 554.0403 |  |  | 6% | -104.872 | 136.339 | 1 | -480.082 | 270.337 |  |  | 6% | -1.32 | 1.319 | 1 | -4.95 | 2.311
3% | 150 | 1 | 20.9276 | 2.96065 | 3 | 2.962151451 | 0.0071 | 6.975867 | 982.5164 | 150 | 0% | 3% | 14.845 | 136.339 | 1 | -360.364 | 390.055 | 150 | 0% | 3% | 2.718 | 1.319 | 0.269 | -0.913 | 6.348
3% | 150 | 2 | 24.3511 | 3.44498 | 3 | 3.446723284 | 0.03197 | 8.117033 | 253.8953 |  |  | 6% | 378,118* | 136.339 | 0.047 | 2.909 | 753.328 |  |  | 6% | 3.012 | 1.319 | 0.161 | -0.619 | 6.642
3% | 150 | 3 | 8.70459 | 1.23145 | 3 | 1.232072187 | 0.14053 | 2.90153 | 20.64705 |  |  | 9% | 373.904 | 136.339 | 0.051 | -1.306 | 749.113 |  |  | 9% | 3.484 | 1.319 | 0.067 | -0.147 | 7.114
6% | 150 | 1 | 13.47098 | 1.90575 | 3 | 1.906720453 | 0.08961 | 4.490327 | 50.10966 |  | 3% | 0% | -14.845 | 136.339 | 1 | -390.055 | 360.364 |  | 3% | 0% | -2.718 | 1.319 | 0.269 | -6.348 | 0.913
6% | 150 | 2 | 4.54836 | 0.64346 | 3 | 0.643787686 | 0.05132 | 1.51612 | 29.54248 |  |  | 6% | 363.273 | 136.339 | 0.063 | -11.936 | 738.482 |  |  | 6% | 0.294 | 1.319 | 1 | -3.336 | 3.924
6% | 150 | 3 | 29.73419 | 4.20653 | 3 | 4.208661005 | 0.11316 | 9.911397 | 87.58746 |  |  | 9% | 359.059 | 136.339 | 0.068 | -16.151 | 734.268 |  |  | 9% | 0.766 | 1.319 | 1 | -2.864 | 4.396
9% | 150 | 1 | 6.82282 | 0.96523 | 3 | 0.965721161 | 0.05566 | 2.274273 | 40.8601 |  | 6% | 0% | -378,118* | 136.339 | 0.047 | -753.328 | -2.909 |  | 6% | 0% | -3.012 | 1.319 | 0.161 | -6.642 | 0.619
9% | 150 | 2 | 19.09 | 2.70068 | 3 | 2.702052371 | 0.10474 | 6.363333 | 60.75361 |  |  | 3% | -363.273 | 136.339 | 0.063 | -738.482 | 11.936 |  |  | 3% | -0.294 | 1.319 | 1 | -3.924 | 3.336
9% | 150 | 3 | 11.83196 | 1.67388 | 3 | 1.674728946 | 0.05039 | 3.943987 | 78.26923 |  |  | 9% | -4.214 | 136.339 | 1 | -379.424 | 370.995 |  |  | 9% | 0.472 | 1.319 | 1 | -3.158 | 4.103
0% | 180 | 1 | 11.57436 | 1.63744 | 3 | 1.638267516 | 0.02461 | 3.85812 | 156.7704 |  | 9% | 0% | -373.904 | 136.339 | 0.051 | -749.113 | 1.306 |  | 9% | 0% | -3.484 | 1.319 | 0.067 | -7.114 | 0.147
0% | 180 | 2 | 27.73742 | 3.92404 | 3 | 3.926032555 | 0.02039 | 9.245807 | 453.4481 |  |  | 3% | -359.059 | 136.339 | 0.068 | -734.268 | 16.151 |  |  | 3% | -0.766 | 1.319 | 1 | -4.396 | 2.864
0% | 180 | 3 | 37.3678 | 5.28646 | 3 | 5.289143666 | 0.03684 | 12.45593 | 338.1089 |  |  | 6% | 4.214 | 136.339 | 1 | -370.995 | 379.424 |  |  | 6% | -0.472 | 1.319 | 1 | -4.103 | 3.158
3% | 180 | 1 | 8.54997 | 1.20957 | 3 | 1.210186837 | 0.04921 | 2.84999 | 57.91485 | 180 | 0% | 3% | 223.253 | 136.339 | 0.648 | -151.956 | 598.463 | 180 | 0% | 3% | 1.613 | 1.319 | 1 | -2.017 | 5.243
3% | 180 | 2 | 7.32213 | 1.03587 | 3 | 1.036394904 | 0.04197 | 2.44071 | 58.15368 |  |  | 6% | 283.088 | 136.339 | 0.259 | -92.122 | 658.297 |  |  | 6% | 2.967 | 1.319 | 0.175 | -0.664 | 6.597
3% | 180 | 3 | 26.62215 | 3.76626 | 3 | 3.768174098 | 0.05461 | 8.87405 | 162.4986 |  |  | 9% | 266.031 | 136.339 | 0.341 | -109.178 | 641.24 |  |  | 9% | 2.687 | 1.319 | 0.283 | -0.943 | 6.318
6% | 180 | 1 | 6.2207 | 0.88005 | 3 | 0.8804954 | 0.06434 | 2.073567 | 32.22827 |  | 3% | 0% | -223.253 | 136.339 | 0.648 | -598.463 | 151.956 |  | 3% | 0% | -1.613 | 1.319 | 1 | -5.243 | 2.017
6% | 180 | 2 | 2.92555 | 0.41388 | 3 | 0.414090587 | 0.03145 | 0.975183 | 31.00742 |  |  | 6% | 59.834 | 136.339 | 1 | -315.375 | 435.044 |  |  | 6% | 1.354 | 1.319 | 1 | -2.276 | 4.984
6% | 180 | 3 | 4.65311 | 0.65828 | 3 | 0.658614296 | 0.04329 | 1.551037 | 35.82898 |  |  | 9% | 42.778 | 136.339 | 1 | -332.432 | 417.987 |  |  | 9% | 1.075 | 1.319 | 1 | -2.556 | 4.705
9% | 180 | 1 | 5.66076 | 0.80083 | 3 | 0.801239915 | 0.03158 | 1.88692 | 59.75047 |  | 6% | 0% | -283.088 | 136.339 | 0.259 | -658.297 | 92.122 |  | 6% | 0% | -2.967 | 1.319 | 0.175 | -6.597 | 0.664
9% | 180 | 2 | 11.77718 | 1.66613 | 3 | 1.66697523 | 0.05658 | 3.925727 | 69.38365 |  |  | 3% | -59.834 | 136.339 | 1 | -435.044 | 315.375 |  |  | 3% | -1.354 | 1.319 | 1 | -4.984 | 2.276
9% | 180 | 3 | 2.28198 | 0.32283 | 3 | 0.322997877 | 0.03605 | 0.76066 | 21.10014 |  |  | 9% | -17.057 | 136.339 | 1 | -392.266 | 358.153 |  |  | 9% | -0.279 | 1.319 | 1 | -3.91 | 3.351
[11 empty] | 9% | 0% | -266.031 | 136.339 | 0.341 | -641.24 | 109.178 |  | 9% | 0% | -2.687 | 1.319 | 0.283 | -6.318 | 0.943
Estimativas | [11 empty] | 3% | -42.778 | 136.339 | 1 | -417.987 | 332.432 |  |  | 3% | -1.075 | 1.319 | 1 | -4.705 | 2.556
Variável dependente: DEFORMAÇÃO | [11 empty] | 6% | 17.057 | 136.339 | 1 | -358.153 | 392.266 |  |  | 6% | 0.279 | 1.319 | 1 | -3.351 | 3.91
Dias |  | Média | Estatística do teste Padrão | Intervalo de Confiança 95% | [5 empty] | Baseado em médias marginais estimadas | [7 empty] | Baseado em médias marginais estimadas
|  |  |  | Limite inferior | Limite superior |  |  |  |  | *. A diferença média é significativa no nível 0,05. | [7 empty] | A diferença média é significativa no nível 0,05.
30 | 0% | 0.037 | 0.014 | 0.009 | 0.065 |  |  |  |  | b. Ajustamento para diversas comparações: Bonferroni.
| 3% | 0.032 | 0.014 | 0.004 | 0.06
| 6% | 0.059 | 0.014 | 0.031 | 0.087
| 9% | 0.101 | 0.014 | 0.073 | 0.129 |  |  |  |  | Comparações por Método Pairwise
60 | 0% | 0.037 | 0.014 | 0.009 | 0.065 |  |  |  |  | Variável dependente: Deformação
| 3% | 0.046 | 0.014 | 0.018 | 0.074 |  |  |  |  | Dias | Tratamento (I) | Tratamento(J) | Diferença média (I-J) | Estatística do teste Padrão | Sig.b | 95% Intervalo de Confiança para Diferençab
| 6% | 0.068 | 0.014 | 0.04 | 0.096 | [10 empty] | Limite inferior | Limite superior
| 9% | 0.113 | 0.014 | 0.085 | 0.141 |  |  |  |  | 30 | 0% | 3% | 0.005 | 0.02 | 1 | -0.05 | 0.059
90 | 0% | 0.042 | 0.014 | 0.013 | 0.07 | [6 empty] | 6% | -0.022 | 0.02 | 1 | -0.076 | 0.032
| 3% | 0.043 | 0.014 | 0.015 | 0.071 | [6 empty] | 9% | -,065* | 0.02 | 0.012 | -0.119 | -0.01
| 6% | 0.045 | 0.014 | 0.017 | 0.073 | [5 empty] | 3% | 0% | -0.005 | 0.02 | 1 | -0.059 | 0.05
| 9% | 0.126 | 0.014 | 0.098 | 0.154 | [6 empty] | 6% | -0.027 | 0.02 | 1 | -0.081 | 0.027
120 | 0% | 0.022 | 0.014 | -0.006 | 0.05 | [6 empty] | 9% | -,069* | 0.02 | 0.006 | -0.123 | -0.015
| 3% | 0.094 | 0.014 | 0.066 | 0.122 | [5 empty] | 6% | 0% | 0.022 | 0.02 | 1 | -0.032 | 0.076
| 6% | 0.044 | 0.014 | 0.016 | 0.072 | [6 empty] | 3% | 0.027 | 0.02 | 1 | -0.027 | 0.081
| 9% | 0.091 | 0.014 | 0.063 | 0.119 | [6 empty] | 9% | -0.042 | 0.02 | 0.219 | -0.097 | 0.012
150 | 0% | 0.031 | 0.014 | 0.003 | 0.059 | [5 empty] | 9% | 0% | ,065* | 0.02 | 0.012 | 0.01 | 0.119
| 3% | 0.06 | 0.014 | 0.032 | 0.088 | [6 empty] | 3% | ,069* | 0.02 | 0.006 | 0.015 | 0.123
| 6% | 0.085 | 0.014 | 0.057 | 0.113 | [6 empty] | 6% | 0.042 | 0.02 | 0.219 | -0.012 | 0.097
| 9% | 0.07 | 0.014 | 0.042 | 0.098 |  |  |  |  | 60 | 0% | 3% | -0.009 | 0.02 | 1 | -0.064 | 0.045
180 | 0% | 0.027 | 0.014 | -0.001 | 0.055 | [6 empty] | 6% | -0.031 | 0.02 | 0.716 | -0.086 | 0.023
| 3% | 0.049 | 0.014 | 0.021 | 0.077 | [6 empty] | 9% | -,076* | 0.02 | 0.002 | -0.13 | -0.022
| 6% | 0.046 | 0.014 | 0.018 | 0.074 | [5 empty] | 3% | 0% | 0.009 | 0.02 | 1 | -0.045 | 0.064
| 9% | 0.041 | 0.014 | 0.013 | 0.069 | [6 empty] | 6% | -0.022 | 0.02 | 1 | -0.076 | 0.032
[12 empty] | 9% | -,067* | 0.02 | 0.009 | -0.121 | -0.012
[11 empty] | 6% | 0% | 0.031 | 0.02 | 0.716 | -0.023 | 0.086
Estimativas | [11 empty] | 3% | 0.022 | 0.02 | 1 | -0.032 | 0.076
Variável dependente: TENSÃO A RUPTURA | [11 empty] | 9% | -0.045 | 0.02 | 0.167 | -0.099 | 0.01
DIAS |  | Média | Estatística do teste Padrão | Intervalo de Confiança 95% | [6 empty] | 9% | 0% | ,076* | 0.02 | 0.002 | 0.022 | 0.13
|  |  |  | Limite inferior | Limite superior | [6 empty] | 3% | ,067* | 0.02 | 0.009 | 0.012 | 0.121
30 | 0% | 12.273 | 0.933 | 10.398 | 14.149 | [6 empty] | 6% | 0.045 | 0.02 | 0.167 | -0.01 | 0.099
| 3% | 8.994 | 0.933 | 7.119 | 10.87 |  |  |  |  | 90 | 0% | 3% | -0.001 | 0.02 | 1 | -0.056 | 0.053
| 6% | 4.877 | 0.933 | 3.001 | 6.752 | [6 empty] | 6% | -0.003 | 0.02 | 1 | -0.058 | 0.051
| 9% | 3.884 | 0.933 | 2.009 | 5.76 | [6 empty] | 9% | -,085* | 0.02 | 0.001 | -0.139 | -0.03
60 | 0% | 11.226 | 0.933 | 9.35 | 13.101 | [5 empty] | 3% | 0% | 0.001 | 0.02 | 1 | -0.053 | 0.056
| 3% | 5.22 | 0.933 | 3.344 | 7.095 | [6 empty] | 6% | -0.002 | 0.02 | 1 | -0.056 | 0.053
| 6% | 5.595 | 0.933 | 3.72 | 7.471 | [6 empty] | 9% | -,083* | 0.02 | 0.001 | -0.137 | -0.029
| 9% | 3.646 | 0.933 | 1.771 | 5.522 | [5 empty] | 6% | 0% | 0.003 | 0.02 | 1 | -0.051 | 0.058
90 | 0% | 6.576 | 0.933 | 4.701 | 8.452 | [6 empty] | 3% | 0.002 | 0.02 | 1 | -0.053 | 0.056
| 3% | 5.69 | 0.933 | 3.814 | 7.565 | [6 empty] | 9% | -,081* | 0.02 | 0.001 | -0.136 | -0.027
| 6% | 5.094 | 0.933 | 3.219 | 6.97 | [5 empty] | 9% | 0% | ,085* | 0.02 | 0.001 | 0.03 | 0.139
| 9% | 2.716 | 0.933 | 0.841 | 4.592 | [6 empty] | 3% | ,083* | 0.02 | 0.001 | 0.029 | 0.137
120 | 0% | 7.475 | 0.933 | 5.599 | 9.35 | [6 empty] | 6% | ,081* | 0.02 | 0.001 | 0.027 | 0.136
| 3% | 2.694 | 0.933 | 0.819 | 4.57 |  |  |  |  | 120 | 0% | 3% | -,072* | 0.02 | 0.004 | -0.126 | -0.017
| 6% | 3.089 | 0.933 | 1.214 | 4.965 | [6 empty] | 6% | -0.021 | 0.02 | 1 | -0.075 | 0.033
| 9% | 1.77 | 0.933 | -0.106 | 3.645 | [6 empty] | 9% | -,069* | 0.02 | 0.006 | -0.123 | -0.015
150 | 0% | 5.265 | 0.933 | 3.389 | 7.14 | [5 empty] | 3% | 0% | ,072* | 0.02 | 0.004 | 0.017 | 0.126
| 3% | 2.547 | 0.933 | 0.672 | 4.422 | [6 empty] | 6% | 0.05 | 0.02 | 0.083 | -0.004 | 0.105
| 6% | 2.253 | 0.933 | 0.378 | 4.129 | [6 empty] | 9% | 0.003 | 0.02 | 1 | -0.052 | 0.057
| 9% | 1.781 | 0.933 | -0.095 | 3.656 | [5 empty] | 6% | 0% | 0.021 | 0.02 | 1 | -0.033 | 0.075
180 | 0% | 3.618 | 0.933 | 1.742 | 5.493 | [6 empty] | 3% | -0.05 | 0.02 | 0.083 | -0.105 | 0.004
| 3% | 2.005 | 0.933 | 0.129 | 3.88 | [6 empty] | 9% | -0.048 | 0.02 | 0.116 | -0.102 | 0.007
| 6% | 0.651 | 0.933 | -1.224 | 2.527 | [5 empty] | 9% | 0% | ,069* | 0.02 | 0.006 | 0.015 | 0.123
| 9% | 0.93 | 0.933 | -0.945 | 2.806 | [6 empty] | 3% | -0.003 | 0.02 | 1 | -0.057 | 0.052
[12 empty] | 6% | 0.048 | 0.02 | 0.116 | -0.007 | 0.102
[10 empty] | 150 | 0% | 3% | -0.029 | 0.02 | 0.867 | -0.084 | 0.025
[12 empty] | 6% | -0.054 | 0.02 | 0.051 | -0.108 | 0
[12 empty] | 9% | -0.04 | 0.02 | 0.3 | -0.094 | 0.015
[11 empty] | 3% | 0% | 0.029 | 0.02 | 0.867 | -0.025 | 0.084
[12 empty] | 6% | -0.025 | 0.02 | 1 | -0.079 | 0.029
[12 empty] | 9% | -0.01 | 0.02 | 1 | -0.065 | 0.044
Estimativas | [10 empty] | 6% | 0% | 0.054 | 0.02 | 0.051 | 0 | 0.108
Variável dependente: RIGIDEZ | [11 empty] | 3% | 0.025 | 0.02 | 1 | -0.029 | 0.079
Tempo |  | Média | Estatística do teste Padrão | Intervalo de Confiança 95% | [7 empty] | 9% | 0.014 | 0.02 | 1 | -0.04 | 0.069
|  |  |  | Limite inferior | Limite superior | [5 empty] | 9% | 0% | 0.04 | 0.02 | 0.3 | -0.015 | 0.094
30 | 0% | 817.055 | 96.407 | 623.217 | 1010.894 | [6 empty] | 3% | 0.01 | 0.02 | 1 | -0.044 | 0.065
| 3% | 771.457 | 96.407 | 577.619 | 965.295 | [6 empty] | 6% | -0.014 | 0.02 | 1 | -0.069 | 0.04
| 6% | 197.345 | 96.407 | 3.507 | 391.184 |  |  |  |  | 180 | 0% | 3% | -0.021 | 0.02 | 1 | -0.076 | 0.033
| 9% | 95.353 | 96.407 | -98.485 | 289.192 | [6 empty] | 6% | -0.019 | 0.02 | 1 | -0.073 | 0.035
60 | 0% | 715.666 | 96.407 | 521.828 | 909.505 | [6 empty] | 9% | -0.014 | 0.02 | 1 | -0.068 | 0.04
| 3% | 291.974 | 96.407 | 98.136 | 485.813 | [5 empty] | 3% | 0% | 0.021 | 0.02 | 1 | -0.033 | 0.076
| 6% | 192.624 | 96.407 | -1.214 | 386.463 | [6 empty] | 6% | 0.002 | 0.02 | 1 | -0.052 | 0.057
| 9% | 86.844 | 96.407 | -106.994 | 280.682 | [6 empty] | 9% | 0.007 | 0.02 | 1 | -0.047 | 0.061
90 | 0% | 419.804 | 96.407 | 225.965 | 613.642 | [5 empty] | 6% | 0% | 0.019 | 0.02 | 1 | -0.035 | 0.073
| 3% | 346.247 | 96.407 | 152.409 | 540.086 | [6 empty] | 3% | -0.002 | 0.02 | 1 | -0.057 | 0.052
| 6% | 310.901 | 96.407 | 117.062 | 504.739 | [6 empty] | 9% | 0.005 | 0.02 | 1 | -0.049 | 0.059
| 9% | 51.706 | 96.407 | -142.133 | 245.544 | [5 empty] | 9% | 0% | 0.014 | 0.02 | 1 | -0.04 | 0.068
120 | 0% | 785.493 | 96.407 | 591.655 | 979.332 | [6 empty] | 3% | -0.007 | 0.02 | 1 | -0.061 | 0.047
| 3% | 75.599 | 96.407 | -118.239 | 269.438 | [6 empty] | 6% | -0.005 | 0.02 | 1 | -0.059 | 0.049
| 6% | 152.717 | 96.407 | -41.122 | 346.555 |  |  |  |  | Baseado em médias marginais estimadas
| 9% | 47.844 | 96.407 | -145.994 | 241.683 |  |  |  |  | *. A diferença média é significativa no nível 0,05.
150 | 0% | 433.865 | 96.407 | 240.026 | 627.703 |  |  |  |  | b. Ajustamento para diversas comparações: Bonferroni.
| 3% | 419.02 | 96.407 | 225.181 | 612.858
| 6% | 55.747 | 96.407 | -138.092 | 249.585
| 9% | 59.961 | 96.407 | -133.877 | 253.799
180 | 0% | 316.109 | 96.407 | 122.271 | 509.948
| 3% | 92.856 | 96.407 | -100.983 | 286.694
| 6% | 33.022 | 96.407 | -160.817 | 226.86
| 9% | 50.078 | 96.407 | -143.76 | 243.916

## DADOS PUNÇÃO
CC | TEMPO | REPETIÇÃO | CARGA MÁXIMA PUNÇÃO (N) | EXTENSÃO EM MÁXIMA CARGA (mm) | Ruptura | Estimativas | [5 empty] | Comparações por Método Pairwise
0% | 30 DIAS | 1 | 66.7 | 6.20842 | 10.74347 | Variável dependente: RUPTURA AO PUNCIONAMENTO | [5 empty] | Variável dependente: Ruptura ao Puncionamento
0% | 30 DIAS | 2 | 56.49 | 6.91669 | 8.167201 | TEMPO |  | Média | Estatística do teste Padrão | Intervalo de Confiança 95% |  | Tempos | Tratamento (I) | Tratamento(J) | Diferença média (I-J) | Estatística do teste Padrão | Sig.b | 95% Intervalo de Confiança para Diferençab
0% | 30 DIAS | 3 | 61.94 | 4.66669 | 13.27279 |  |  |  |  | Limite inferior | Limite superior | [6 empty] | Limite inferior | Limite superior
0% | 30 DIAS | 4 | 59.25 | 2.83331 | 20.91194 | 30 | 0% | 11.636 | 1.809 | 8.067 | 15.204 | 120 DIAS | 0% | 3% | -3.207 | 2.558 | 1 | -10.028 | 3.614
0% | 30 DIAS | 5 | 36.8 | 6.16675 | 5.967487 |  | 3% | 8.359 | 1.809 | 4.791 | 11.927 |  |  | 6% | 1.2 | 2.558 | 1 | -5.621 | 8.022
0% | 30 DIAS | 6 | 92.3 | 6.75017 | 13.67373 |  | 6% | 5.911 | 1.809 | 2.342 | 9.479 |  |  | 9% | 0.65 | 2.558 | 1 | -6.171 | 7.471
0% | 30 DIAS | 7 | 58.53 | 4.41659 | 13.25231 |  | 9% | 9.01 | 1.809 | 5.441 | 12.578 |  | 3% | 0% | 3.207 | 2.558 | 1 | -3.614 | 10.028
0% | 30 DIAS | 8 | 46.71 | 6.54163 | 7.140422 | 60 | 0% | 9.57 | 1.809 | 6.001 | 13.138 |  |  | 6% | 4.408 | 2.558 | 0.519 | -2.414 | 11.229
0% | 30 DIAS | 9 | 64.73 | 5.58338 | 11.59334 |  | 3% | 8.247 | 1.809 | 4.679 | 11.816 |  |  | 9% | 3.857 | 2.558 | 0.8 | -2.964 | 10.679
3% | 30 DIAS | 1 | 38.27 | 3.455834 | 11.07403 |  | 6% | 8.541 | 1.809 | 4.973 | 12.11 |  | 6% | 0% | -1.2 | 2.558 | 1 | -8.022 | 5.621
3% | 30 DIAS | 2 | 45.25 | 5.12498 | 8.829303 |  | 9% | 9.188 | 1.809 | 5.619 | 12.756 |  |  | 3% | -4.408 | 2.558 | 0.519 | -11.229 | 2.414
3% | 30 DIAS | 3 | 42.57 | 5.79169 | 7.350186 | 90 | 0% | 7.485 | 1.809 | 3.916 | 11.053 |  |  | 9% | -0.55 | 2.558 | 1 | -7.372 | 6.271
3% | 30 DIAS | 4 | 29.34 | 2.41669 | 12.14057 |  | 3% | 13.473 | 1.809 | 9.904 | 17.041 |  | 9% | 0% | -0.65 | 2.558 | 1 | -7.471 | 6.171
3% | 30 DIAS | 5 | 16.09 | 4.29163 | 3.749158 |  | 6% | 7.38 | 1.809 | 3.811 | 10.948 |  |  | 3% | -3.857 | 2.558 | 0.8 | -10.679 | 2.964
3% | 30 DIAS | 6 | 27.23 | 2.33334 | 11.66997 |  | 9% | 13.611 | 1.809 | 10.043 | 17.179 |  |  | 6% | 0.55 | 2.558 | 1 | -6.271 | 7.372
3% | 30 DIAS | 7 | 33.86 | 3.49584 | 9.685798 | 120 | 0% | 7.393 | 1.809 | 3.825 | 10.962 | 150 DIAS | 0% | 3% | 1.261 | 2.558 | 1 | -5.561 | 8.082
3% | 30 DIAS | 8 | 18.08 | 6.24998 | 2.892809 |  | 3% | 10.6 | 1.809 | 7.032 | 14.169 |  |  | 6% | -0.108 | 2.558 | 1 | -6.929 | 6.714
3% | 30 DIAS | 9 | 38.87 | 4.9584 | 7.839222 |  | 6% | 6.193 | 1.809 | 2.624 | 9.761 |  |  | 9% | 0.811 | 2.558 | 1 | -6.01 | 7.632
6% | 30 DIAS | 1 | 50.69 | 7.49994 | 6.758721 |  | 9% | 6.743 | 1.809 | 3.175 | 10.312 |  | 3% | 0% | -1.261 | 2.558 | 1 | -8.082 | 5.561
6% | 30 DIAS | 2 | 33.19 | 9.70844 | 3.418675 | 150 | 0% | 5.602 | 1.809 | 2.033 | 9.17 |  |  | 6% | -1.368 | 2.558 | 1 | -8.189 | 5.453
6% | 30 DIAS | 3 | 41.22 | 7.04177 | 5.853642 |  | 3% | 4.341 | 1.809 | 0.773 | 7.91 |  |  | 9% | -0.45 | 2.558 | 1 | -7.271 | 6.372
6% | 30 DIAS | 4 | 25.41 | 6.37494 | 3.98592 |  | 6% | 5.71 | 1.809 | 2.141 | 9.278 |  | 6% | 0% | 0.108 | 2.558 | 1 | -6.714 | 6.929
6% | 30 DIAS | 5 | 24.7 | 3.04167 | 8.120539 |  | 9% | 4.791 | 1.809 | 1.223 | 8.36 |  |  | 3% | 1.368 | 2.558 | 1 | -5.453 | 8.189
6% | 30 DIAS | 6 | 5.21 | 2.45831 | 2.119342 | 180 | 0% | 2.529 | 1.809 | -1.04 | 6.097 |  |  | 9% | 0.918 | 2.558 | 1 | -5.903 | 7.74
6% | 30 DIAS | 7 | 63.12 | 7.79171 | 8.100918 |  | 3% | 4.659 | 1.809 | 1.09 | 8.227 |  | 9% | 0% | -0.811 | 2.558 | 1 | -7.632 | 6.01
6% | 30 DIAS | 8 | 28.55 | 4.45844 | 6.403585 |  | 6% | 8.598 | 2.051 | 4.552 | 12.644 |  |  | 3% | 0.45 | 2.558 | 1 | -6.372 | 7.271
6% | 30 DIAS | 9 | 41.12 | 4.87494 | 8.434976 |  | 9% | 11.559 | 1.919 | 7.774 | 15.344 |  |  | 6% | -0.918 | 2.558 | 1 | -7.74 | 5.903
9% | 30 DIAS | 1 | 32.43 | 5.29167 | 6.1285 | [6 empty] | 180 DIAS | 0% | 3% | -2.13 | 2.558 | 1 | -8.951 | 4.691
9% | 30 DIAS | 2 | 23.12 | 1.41659 | 16.32088 | [8 empty] | 6% | -6.07 | 2.735 | 0.166 | -13.362 | 1.223
9% | 30 DIAS | 3 | 30.13 | 3.83328 | 7.860109 | [8 empty] | 9% | -9,030* | 2.637 | 0.005 | -16.062 | -1.999
9% | 30 DIAS | 4 | 28.56 | 2.66673 | 10.70975 | [7 empty] | 3% | 0% | 2.13 | 2.558 | 1 | -4.691 | 8.951
9% | 30 DIAS | 5 | 32.71 | 3.37494 | 9.692024 | [8 empty] | 6% | -3.939 | 2.735 | 0.908 | -11.232 | 3.353
9% | 30 DIAS | 6 | 42.39 | 4.00004 | 10.59739 | [8 empty] | 9% | -6.9 | 2.637 | 0.058 | -13.931 | 0.131
9% | 30 DIAS | 7 | 29.04 | 7.95834 | 3.649002 | [7 empty] | 6% | 0% | 6.07 | 2.735 | 0.166 | -1.223 | 13.362
9% | 30 DIAS | 8 | 46.66 | 6.12508 | 7.61786 | [8 empty] | 3% | 3.939 | 2.735 | 0.908 | -3.353 | 11.232
9% | 30 DIAS | 9 | 35.12 | 4.125 | 8.513939 | [8 empty] | 9% | -2.961 | 2.809 | 1 | -10.45 | 4.528
0% | 60 DIAS | 1 | 33.28 | 3.70826 | 8.974559 | [7 empty] | 9% | 0% | 9,030* | 2.637 | 0.005 | 1.999 | 16.062
0% | 60 DIAS | 2 | 30.66 | 5.29179 | 5.793881 | [8 empty] | 3% | 6.9 | 2.637 | 0.058 | -0.131 | 13.931
0% | 60 DIAS | 3 | 33.37 | 4.33324 | 7.700935 | [8 empty] | 6% | 2.961 | 2.809 | 1 | -4.528 | 10.45
0% | 60 DIAS | 4 | 68.13 | 5.16671 | 13.18634 | [6 empty] | 30 DIAS | 0% | 3% | 3.277 | 2.558 | 1 | -3.545 | 10.098
0% | 60 DIAS | 5 | 83.88 | 4.12506 | 20.33425 | [8 empty] | 6% | 5.725 | 2.558 | 0.158 | -1.096 | 12.547
0% | 60 DIAS | 6 | 42.82 | 4.58328 | 9.342654 | [8 empty] | 9% | 2.626 | 2.558 | 1 | -4.195 | 9.447
0% | 60 DIAS | 7 | 46.69 | 7.29163 | 6.403232 | [7 empty] | 3% | 0% | -3.277 | 2.558 | 1 | -10.098 | 3.545
0% | 60 DIAS | 8 | 24.41 | 4.37516 | 5.579225 | [8 empty] | 6% | 2.448 | 2.558 | 1 | -4.373 | 9.27
0% | 60 DIAS | 9 | 39.29 | 4.45832 | 8.812737 | [8 empty] | 9% | -0.651 | 2.558 | 1 | -7.472 | 6.17
3% | 60 DIAS | 1 | 70.61 | 8.00001 | 8.826239 | [7 empty] | 6% | 0% | -5.725 | 2.558 | 0.158 | -12.547 | 1.096
3% | 60 DIAS | 2 | 53.96 | 8.25005 | 6.540566 | [8 empty] | 3% | -2.448 | 2.558 | 1 | -9.27 | 4.373
3% | 60 DIAS | 3 | 70.95 | 5.20844 | 13.62212 | [8 empty] | 9% | -3.099 | 2.558 | 1 | -9.921 | 3.722
3% | 60 DIAS | 4 | 32.45 | 3.66665 | 8.85004 | [7 empty] | 9% | 0% | -2.626 | 2.558 | 1 | -9.447 | 4.195
3% | 60 DIAS | 5 | 25.42 | 6.41667 | 3.961556 | [8 empty] | 3% | 0.651 | 2.558 | 1 | -6.17 | 7.472
3% | 60 DIAS | 6 | 37.23 | 7.37498 | 5.048149 | [8 empty] | 6% | 3.099 | 2.558 | 1 | -3.722 | 9.921
3% | 60 DIAS | 7 | 39.97 | 4.54173 | 8.800611 | [6 empty] | 60 DIAS | 0% | 3% | 1.323 | 2.558 | 1 | -5.499 | 8.144
3% | 60 DIAS | 8 | 41.81 | 4.66657 | 8.959471 | [8 empty] | 6% | 1.029 | 2.558 | 1 | -5.793 | 7.85
3% | 60 DIAS | 9 | 44.87 | 4.66669 | 9.614952 | [8 empty] | 9% | 0.382 | 2.558 | 1 | -6.439 | 7.203
6% | 60 DIAS | 1 | 33.76 | 5.74996 | 5.871345 | [7 empty] | 3% | 0% | -1.323 | 2.558 | 1 | -8.144 | 5.499
6% | 60 DIAS | 2 | 44.1 | 4.04171 | 10.91122 | [8 empty] | 6% | -0.294 | 2.558 | 1 | -7.115 | 6.527
6% | 60 DIAS | 3 | 69.8 | 5.70834 | 12.22772 | [8 empty] | 9% | -0.941 | 2.558 | 1 | -7.762 | 5.881
6% | 60 DIAS | 4 | 39.79 | 6.08334 | 6.540815 | [7 empty] | 6% | 0% | -1.029 | 2.558 | 1 | -7.85 | 5.793
6% | 60 DIAS | 5 | 28.41 | 7.04171 | 4.034531 | [8 empty] | 3% | 0.294 | 2.558 | 1 | -6.527 | 7.115
6% | 60 DIAS | 6 | 59.59 | 6.83352 | 8.72025 | [8 empty] | 9% | -0.647 | 2.558 | 1 | -7.468 | 6.175
6% | 60 DIAS | 7 | 23.42 | 2.58332 | 9.065853 | [7 empty] | 9% | 0% | -0.382 | 2.558 | 1 | -7.203 | 6.439
6% | 60 DIAS | 8 | 20.18 | 1.83327 | 11.00765 | [8 empty] | 3% | 0.941 | 2.558 | 1 | -5.881 | 7.762
6% | 60 DIAS | 9 | 14.15 | 1.66669 | 8.489881 | [8 empty] | 6% | 0.647 | 2.558 | 1 | -6.175 | 7.468
9% | 60 DIAS | 1 | 43.1 | 3.20836 | 13.43365 | [6 empty] | 90 DIAS | 0% | 3% | -5.988 | 2.558 | 0.122 | -12.809 | 0.833
9% | 60 DIAS | 2 | 30.82 | 2.95832 | 10.41808 | [8 empty] | 6% | 0.105 | 2.558 | 1 | -6.716 | 6.926
9% | 60 DIAS | 3 | 14.88 | 1.04165 | 14.28503 | [8 empty] | 9% | -6.126 | 2.558 | 0.106 | -12.948 | 0.695
9% | 60 DIAS | 4 | 31.42 | 7.50006 | 4.1893 | [7 empty] | 3% | 0% | 5.988 | 2.558 | 0.122 | -0.833 | 12.809
9% | 60 DIAS | 5 | 39.07 | 8.00001 | 4.883744 | [8 empty] | 6% | 6.093 | 2.558 | 0.109 | -0.728 | 12.914
9% | 60 DIAS | 6 | 35.29 | 4.16661 | 8.469715 | [8 empty] | 9% | -0.138 | 2.558 | 1 | -6.96 | 6.683
9% | 60 DIAS | 7 | 37.8 | 4.87506 | 7.753751 | [7 empty] | 6% | 0% | -0.105 | 2.558 | 1 | -6.926 | 6.716
9% | 60 DIAS | 8 | 49.24 | 5.9585 | 8.263825 | [8 empty] | 3% | -6.093 | 2.558 | 0.109 | -12.914 | 0.728
9% | 60 DIAS | 9 | 41.22 | 3.75006 | 10.99182 | [8 empty] | 9% | -6.231 | 2.558 | 0.095 | -13.053 | 0.59
0% | 90 DIAS | 1 | 55.7 | 6.4584 | 8.624427 | [7 empty] | 9% | 0% | 6.126 | 2.558 | 0.106 | -0.695 | 12.948
0% | 90 DIAS | 2 | 36.13 | 6.08334 | 5.939172 | [8 empty] | 3% | 0.138 | 2.558 | 1 | -6.683 | 6.96
0% | 90 DIAS | 3 | 43.66 | 4.16667 | 10.47839 | [8 empty] | 6% | 6.231 | 2.558 | 0.095 | -0.59 | 13.053
0% | 90 DIAS | 4 | 13.96 | 3.8334 | 3.641676 | [6 empty] | Baseado em médias marginais estimadas
0% | 90 DIAS | 5 | 24.52 | 4.00004 | 6.129939 | [6 empty] | *. A diferença média é significativa no nível 0,05.
0% | 90 DIAS | 6 | 25.62 | 2.7084 | 9.459459 | [6 empty] | b. Ajustamento para diversas comparações: Bonferroni.
0% | 90 DIAS | 7 | 29.03 | 3.29177 | 8.818964
0% | 90 DIAS | 8 | 26.2 | 3.54163 | 7.397724
0% | 90 DIAS | 9 | 14.89 | 2.16659 | 6.872551
3% | 90 DIAS | 1 | 22.64 | 1.54173 | 14.6848
3% | 90 DIAS | 2 | 30.92 | 3.54163 | 8.730443
3% | 90 DIAS | 3 | 18.26 | 0.70827 | 25.78113
3% | 90 DIAS | 4 | 40.37 | 2.04175 | 19.77225
3% | 90 DIAS | 5 | 46.85 | 1.62496 | 28.83148
3% | 90 DIAS | 6 | 56.57 | 5.95844 | 9.494096
3% | 90 DIAS | 7 | 16.41 | 4.16673 | 3.93834
3% | 90 DIAS | 8 | 21.63 | 4.99996 | 4.326035
3% | 90 DIAS | 9 | 23.73 | 4.16649 | 5.695441
6% | 90 DIAS | 1 | 17.45 | 5.16671 | 3.377391
6% | 90 DIAS | 2 | 20.42 | 2.45842 | 8.306148
6% | 90 DIAS | 3 | 9.76 | 4.04159 | 2.414891
6% | 90 DIAS | 4 | 25.18 | 2.08331 | 12.08654
6% | 90 DIAS | 5 | 26.35 | 3 | 8.783333
6% | 90 DIAS | 6 | 23.98 | 1.66657 | 14.38883
6% | 90 DIAS | 7 | 13.49 | 3.08334 | 4.375126
6% | 90 DIAS | 8 | 11.01 | 1.58329 | 6.953875
6% | 90 DIAS | 9 | 16.24 | 2.83336 | 5.731711
9% | 90 DIAS | 1 | 30.58 | 2.45842 | 12.43888
9% | 90 DIAS | 2 | 20.38 | 2.45842 | 8.289877
9% | 90 DIAS | 3 | 30.63 | 2.25006 | 13.61297
9% | 90 DIAS | 4 | 23.84 | 2.16659 | 11.00347
9% | 90 DIAS | 5 | 10.91 | 0.20113 | 54.24352
9% | 90 DIAS | 6 | 27.03 | 3.24998 | 8.316974
9% | 90 DIAS | 7 | 25.98 | 4.04171 | 6.427972
9% | 90 DIAS | 8 | 23.57 | 6.12502 | 3.848151
9% | 90 DIAS | 9 | 32.2 | 7.45844 | 4.317257
0% | 120 DIAS | 1 | 50.71 | 5.91671 | 8.570641
0% | 120 DIAS | 2 | 31.82 | 4.74998 | 6.698976
0% | 120 DIAS | 3 | 62.15 | 4.79165 | 12.97048
0% | 120 DIAS | 4 | 10.33 | 0.75 | 13.77333
0% | 120 DIAS | 5 | 18.01 | 4.79171 | 3.758575
0% | 120 DIAS | 6 | 37.92 | 7.70824 | 4.919411
0% | 120 DIAS | 7 | 22.7 | 4.37504 | 5.188524
0% | 120 DIAS | 8 | 20.12 | 3.66665 | 5.487298
0% | 120 DIAS | 9 | 19.39 | 3.75006 | 5.170584
3% | 120 DIAS | 1 | 17.01 | 0.62498 | 27.21687
3% | 120 DIAS | 2 | 28.37 | 2.54165 | 11.16204
3% | 120 DIAS | 3 | 29.21 | 2.41657 | 12.08738
3% | 120 DIAS | 4 | 21.47 | 2.58338 | 8.310818
3% | 120 DIAS | 5 | 25.38 | 2.66667 | 9.517488
3% | 120 DIAS | 6 | 20.78 | 2.41669 | 8.598538
3% | 120 DIAS | 7 | 18.59 | 2.41681 | 7.691958
3% | 120 DIAS | 8 | 10.82 | 5.4583 | 1.982302
3% | 120 DIAS | 9 | 21.35 | 2.41663 | 8.834617
6% | 120 DIAS | 1 | 25.79 | 2.49998 | 10.31608
6% | 120 DIAS | 2 | 28.79 | 4.58334 | 6.281445
6% | 120 DIAS | 3 | 28.56 | 3.08334 | 9.262683
6% | 120 DIAS | 4 | 16.58 | 4.95846 | 3.34378
6% | 120 DIAS | 5 | 30.08 | 6.33338 | 4.749439
6% | 120 DIAS | 6 | 17.52 | 6.00006 | 2.919971
6% | 120 DIAS | 7 | 30.95 | 4.83332 | 6.403466
6% | 120 DIAS | 8 | 21.14 | 4.4585 | 4.741505
6% | 120 DIAS | 9 | 36.65 | 4.7501 | 7.715627
9% | 120 DIAS | 1 | 18 | 2.83331 | 6.352993
9% | 120 DIAS | 2 | 20.54 | 3.33326 | 6.162136
9% | 120 DIAS | 3 | 10.55 | 1.74992 | 6.028847
9% | 120 DIAS | 4 | 27.5 | 3.83346 | 7.173676
9% | 120 DIAS | 5 | 29.88 | 3.04167 | 9.823551
9% | 120 DIAS | 6 | 7.55 | 3.16657 | 2.384283
9% | 120 DIAS | 7 | 21.95 | 4.29169 | 5.114535
9% | 120 DIAS | 8 | 13.69 | 3.4999 | 3.91154
9% | 120 DIAS | 9 | 41.21 | 3.00018 | 13.73584
0% | 150 DIAS | 1 | 13.99 | 2.66673 | 5.246125
0% | 150 DIAS | 2 | 17.43 | 1.95841 | 8.900077
0% | 150 DIAS | 3 | 8.16 | 1.5 | 5.44
0% | 150 DIAS | 4 | 20.98 | 4.70842 | 4.455847
0% | 150 DIAS | 5 | 30.85 | 7.41665 | 4.15956
0% | 150 DIAS | 6 | 27.68 | 4.62496 | 5.984917
0% | 150 DIAS | 7 | 40.39 | 8.29173 | 4.871119
0% | 150 DIAS | 8 | 16.75 | 5.04163 | 3.322338
0% | 150 DIAS | 9 | 18.42 | 2.29167 | 8.037806
3% | 150 DIAS | 1 | 14.46 | 6.8334 | 2.116077
3% | 150 DIAS | 2 | 14.85 | 2.54171 | 5.842523
3% | 150 DIAS | 3 | 8.23 | 2.83342 | 2.904617
3% | 150 DIAS | 4 | 8.25 | 3.7082 | 2.224799
3% | 150 DIAS | 5 | 17.26 | 2.70823 | 6.373166
3% | 150 DIAS | 6 | 23.72 | 4.29163 | 5.527038
3% | 150 DIAS | 7 | 15.4 | 5.33334 | 2.887496
3% | 150 DIAS | 8 | 27.68 | 3.12496 | 8.857713
3% | 150 DIAS | 9 | 15.89 | 6.79161 | 2.339651
6% | 150 DIAS | 1 | 29.55 | 6.20836 | 4.759711
6% | 150 DIAS | 2 | 18.53 | 4.08332 | 4.537974
6% | 150 DIAS | 3 | 27.54 | 4.87512 | 5.649092
6% | 150 DIAS | 4 | 15.45 | 3.29165 | 4.693695
6% | 150 DIAS | 5 | 9.51 | 3.00006 | 3.169937
6% | 150 DIAS | 6 | 36.87 | 3.87508 | 9.514642
6% | 150 DIAS | 7 | 10.13 | 3.58324 | 2.82705
6% | 150 DIAS | 8 | 16.53 | 1.58323 | 10.44068
6% | 150 DIAS | 9 | 14 | 2.41675 | 5.792904
9% | 150 DIAS | 1 | 13.77 | 2.66655 | 5.163976
9% | 150 DIAS | 2 | 12.07 | 2.37496 | 5.082191
9% | 150 DIAS | 3 | 7.66 | 0.95837 | 7.992738
9% | 150 DIAS | 4 | 23.29 | 5.29167 | 4.401257
9% | 150 DIAS | 5 | 17.35 | 3.8334 | 4.526008
9% | 150 DIAS | 6 | 11.07 | 2.45836 | 4.503002
9% | 150 DIAS | 7 | 14.73 | 4.91667 | 2.99593
9% | 150 DIAS | 8 | 23.25 | 4.70842 | 4.937962
9% | 150 DIAS | 9 | 10.99 | 3.12496 | 3.516845
0% | 180 DIAS | 1 | 5.38 | 2.45831 | 2.188495
0% | 180 DIAS | 2 | 10.9 | 5.20838 | 2.092781
0% | 180 DIAS | 3 | 7.9 | 4.25002 | 1.858815
0% | 180 DIAS | 4 | 5.39 | 4.83326 | 1.115189
0% | 180 DIAS | 5 | 10.1 | 3.66665 | 2.754558
0% | 180 DIAS | 6 | 11.87 | 3.83334 | 3.096516
0% | 180 DIAS | 7 | 11.88 | 2.66661 | 4.455095
0% | 180 DIAS | 8 | 10.82 | 5.79169 | 1.868194
0% | 180 DIAS | 9 | 6.24 | 1.87512 | 3.327787
3% | 180 DIAS | 1 | 13.34 | 3.87502 | 3.442563
3% | 180 DIAS | 2 | 14.49 | 3.75 | 3.864
3% | 180 DIAS | 3 | 28.98 | 8.99999 | 3.220004
3% | 180 DIAS | 4 | 13.84 | 2.95838 | 4.678236
3% | 180 DIAS | 5 | 14.04 | 2.91665 | 4.813742
3% | 180 DIAS | 6 | 17.79 | 5.08342 | 3.499612
3% | 180 DIAS | 7 | 12.61 | 1.66669 | 7.565894
3% | 180 DIAS | 8 | 12.04 | 2.37502 | 5.069431
3% | 180 DIAS | 9 | 15.4 | 2.66667 | 5.774993
6% | 180 DIAS | 1 | 4.58 | 1.12494 | 4.071328
6% | 180 DIAS | 2 | 5.71 | 1.12494 | 5.075826
6% | 180 DIAS | 3 | 18.69 | 1.24996 | 14.95248
6% | 180 DIAS | 4 | 15.67 | 0.70827 | 22.12433
6% | 180 DIAS | 5 | 4.29 | 0.58325 | 7.355336
6% | 180 DIAS | 6 | 26.71 | 5.7499 | 4.645298
6% | 180 DIAS | 7 | 6.87 | 3.49996 | 1.96288
6% | 180 DIAS | 8 | X | X | #VALOR!
6% | 180 DIAS | 9 | X | X | #VALOR!
9% | 180 DIAS | 1 | 3.99 | 0.58343 | 6.838867
9% | 180 DIAS | 2 | 3.36 | 0.15061 | 22.30928
9% | 180 DIAS | 3 | 8.64 | 1.91667 | 4.507818
9% | 180 DIAS | 4 | 6.07 | 2.62494 | 2.312434
9% | 180 DIAS | 5 | 8.22 | 0.24783 | 33.1679
9% | 180 DIAS | 6 | 8.86 | 3.58324 | 2.472623
9% | 180 DIAS | 7 | 10.08 | 0.66665 | 15.12038
9% | 180 DIAS | 8 | 15.79 | 2.75002 | 5.741776
9% | 180 DIAS | 9 | X | X | #VALOR!