## DADOS NATURAL
Tabôa | [5 empty] | Resumo |  | Junco | [5 empty] | Resumo |  | Euricuri | [5 empty] | Resumo
Trat. (dias) | Amostr. | Tração (N) | média | Desv. Pad. | CV (%) | Trat. | Média | Trat. (dias) | Amostr. | Tração (N) | média | Desv. Pad. | CV (%) | Trat. | Média | Trat. (dias) | Amostr. | Tração (N) | média | Desv. Pad. | CV (%) | Trat. | Média
0 | A1 | 135.95036 | 107.55778 | 25.25281 | 23.47837 | 0 | 95.02938 | 0 | A1 | 46.83246 | 72.554424 | 16.86222 | 23.24079 | 0 | 80.49654 | 0 | A1 | 86.18481 | 142.051596 | 31.56085 | 22.21788 | 0 | 152.32116
| A2 | 82.20479 |  |  |  | 60 | 55.90502 |  | A2 | 64.23503 |  |  |  | 60 | 2.49659 |  | A2 | 152.32116 |  |  |  | 60 | 8.44089
| A3 | 91.08986 |  |  |  | 90 | 52.22161 |  | A3 | 84.4116 |  |  |  | 90 | 2.47555 |  | A3 | 151.09683 |  |  |  | 90 | 6.044575
| A4 | 95.02938 |  |  |  | 120 | 38.93364 |  | A4 | 86.79649 | [6 empty] | A4 | 162.32101
| A5 | 133.51451 |  |  |  | 180 | 33.97256 |  | A5 | 80.49654 | [6 empty] | A5 | 158.33417
60 | A1 | 69.62662 | 56.702656 | 8.995377 | 15.86412 |  |  | 60 | A1 | 2.49659 | 2.445798 | 1.216695 | 49.74635 |  |  | 60 | A1 | 8.44089 | 7.918368 | 2.176479 | 27.48646
| A2 | 55.90502 | [6 empty] | A2 | 0.76032 | [6 empty] | A2 | 10.26117
| A3 | 47.91936 | [6 empty] | A3 | 1.8371 | [6 empty] | A3 | 7.44403
| A4 | 48.97854 | [6 empty] | A4 | 3.87658 | [6 empty] | A4 | 8.97044
| A5 | 61.08374 | [6 empty] | A5 | 3.2584 | [6 empty] | A5 | 4.47531
90 | A1 | 58.52087 | 55.58578 | 9.086733 | 16.34723 |  |  | 90 | A1 | 4.58986 | 2.82406 | 1.61991 | 57.36105 |  |  | 90 | A1 | 5.46802 | 6.044575 | 0.8153719 | 13.48932
| A2 | 51.01913 | [6 empty] | A2 | 1.40677 | [6 empty] | A2
| A3 | 69.85245 | [6 empty] | A3 | 2.47555 | [6 empty] | A3 | 6.62113
| A4 | 52.22161 | [6 empty] | A4 | [7 empty] | A4
| A5 | 46.31484 | [6 empty] | A5 | [7 empty] | A5
120 | A1 | 38.93364 | 40.059902 | 9.966088 | 24.87796
| A2 | 53.43713
| A3 | 37.32296
| A4 | 44.36721
| A5 | 26.23857
180 | A1 | 33.97256 | 31.535188 | 10.6083 | 33.63955
| A2 | 42.48899
| A3 | 24.26219
| A4 | 39.71453
| A5 | 17.23767
Tabôa | [6 empty] | Resumo |  |  | Junco | [6 empty] | Resumo |  |  | Euricuri | [6 empty] | Resumo
Trat. (dias) | Amostr. | ΔL (mm) | Deformação (%) | média(%) | Desv. Pad. | CV (%) | Trat. | Médiana |  | Trat. (dias) | Amostr. | ΔL (mm) | Deformação (%) | média(%) | Desv. Pad. | CV (%) | Trat. | Média |  | Trat. (dias) | Amostr. | ΔL (mm) | Deformação (%) | média(%) | Desv. Pad. | CV (%) | Trat. | Média
0 | A1 | 4.59375 | 3.0625 | 10.0238 | 1.311361 | 13.08247 | 0 | 4.574973 |  | 0 | A1 | 10.6458 | 7.0972 | 9.872617 | 1.419191 | 14.37503 | 0 | 4.01808 |  | 0 | A1 | 9.6125 | 6.408333 | 10.315463 | 1.62806 | 15.78271 | 0 | 4.819427
| A2 | 5.84795 | 3.898633 |  |  |  | 60 | 4.27594 |  |  | A2 | 5.98119 | 3.98746 |  |  |  | 60 | 1.505533 |  |  | A2 | 7.22914 | 4.819427 |  |  |  | 60 | 1.670873
| A3 | 8.11458 | 5.40972 |  |  |  | 90 | 3.22222 |  |  | A3 | 6.53546 | 4.356973 |  |  |  | 90 | 2.148127 |  |  | A3 | 5.03957 | 3.359713 |  |  |  | 90 | 1.651407
| A4 | 6.86246 | 4.574973 |  |  |  | 120 | 4.461113 |  |  | A4 | 5.36459 | 3.576393 | [7 empty] | A4 | 6.88747 | 4.591647
| A5 | 9.66457 | 6.443047 |  |  |  | 180 | 5.004147 |  |  | A5 | 6.02712 | 4.01808 | [7 empty] | A5 | 7.33544 | 4.890293
60 | A1 | 5.78955 | 3.8597 | 11.24741 | 1.962149 | 17.44534 |  |  |  | 60 | A1 | 1.04587 | 0.6972467 | 3.209546 | 0.6106942 | 19.02743 |  |  |  | 60 | A1 | 1.81244 | 1.208293 | 3.92084 | 0.9982613 | 25.46039
| A2 | 10.90206 | 7.26804 | [7 empty] | A2 | 1.70423 | 1.136153 | [7 empty] | A2 | 2.54377 | 1.695847
| A3 | 11.2021 | 7.468067 |  |  |  | ** | ** |  |  | A3 | 2.86665 | 1.9111 | [7 empty] | A3 | 4.45 | 2.966667
| A4 | 5.05832 | 3.372213 |  |  |  | T0= | 0 |  |  | A4 | 3.35836 | 2.238907 | [7 empty] | A4 | 2.50631 | 1.670873
| A5 | 6.41391 | 4.27594 |  |  |  | T1= | 60 |  |  | A5 | 2.2583 | 1.505533 | [7 empty] | A5 | 2.41042 | 1.606947
90 | A1 | 8.54789 | 5.698593 | 7.45058 | 1.596977 | 21.43427 | T2= | 90 |  | 90 | A1 | 3.74581 | 2.497207 | 2.761877 | 1.01952 | 36.91404 |  |  |  | 90 | A1 | 3.24999 | 2.16666 | 2.045393 | 0.38644 | 18.89319
| A2 | 6.59169 | 4.39446 |  |  |  | T3= | 120 |  |  | A2 | 3.52497 | 2.34998 | [7 empty] | A2 | 2.86355 | 1.909033
| A3 | 4.83333 | 3.22222 |  |  |  | T4= | 180 |  |  | A3 | 2.39579 | 1.597193 | [7 empty] | A3 | 2.47711 | 1.651407
| A4 | 3.52498 | 2.349987 | [7 empty] | A4 | 3.22219 | 2.148127 | [7 empty] | A4 |  | 0
| A5 | 2.57914 | 1.719427 | [7 empty] | A5 |  | 0 | [7 empty] | A5 |  | 0
120 | A1 | 9.69163 | 6.461087 | 11.61557 | 2.881957 | 24.81115
| A2 | 6.69167 | 4.461113
| A3 | 5.68166 | 3.787773
| A4 | 3.74788 | 2.498587
| A5 | 14.84165 | 9.894433
180 | A1 | 9.85206 | 6.56804 | 10.3357 | 1.741401 | 16.84841
| A2 | 9.45417 | 6.30278
| A3 | 3.58541 | 2.390273
| A4 | 7.50622 | 5.004147
| A5 | 5.77709 | 3.851393

## RADIAÇÃO
Tabôa | [5 empty] | Resumo |  | Junco | [5 empty] | Resumo
Trat. (horas) | Amostr. | Tração (N) | média | Desv. Pad. | CV (%) | Trat. | Média | Trat. (horas) | Amostr. | Tração (N) | média | Desv. Pad. | CV (%) | Trat. | Média
0 | A1 | 135.95036 | 107.55778 | 25.25281 | 23.47837 | 0 | 95.02938 | 0 | A1 | 46.83246 | 72.554424 | 16.86222 | 23.24079 | 0 | 72.554424
| A2 | 82.20479 |  |  |  | 120 | 92.66894 |  | A2 | 64.23503 |  |  |  | 120 | 77.738782
| A3 | 91.08986 |  |  |  | 240 | 81.78791 |  | A3 | 84.4116 |  |  |  | 240 | 78.28954
| A4 | 95.02938 |  |  |  | 480 | 64.73119 |  | A4 | 86.79649 |  |  |  | 480 | 58.650934
| A5 | 133.51451 |  |  |  | 960 | 81.66267 |  | A5 | 80.49654 |  |  |  | 960 | 90.8524
120 | A1 | 50.94885 | 85.67489 | 20.52229 | 23.95368 |  |  | 120 | A1 | 44.89148 | 77.738782 | 20.45894 | 26.31755
| A2 | 84.83886 | [6 empty] | A2 | 76.06563
| A3 | 103.20527 | [6 empty] | A3 | 77.83581
| A4 | 96.71253 | [6 empty] | A4 | 94.82258
| A5 | 92.66894 | [6 empty] | A5 | 95.07841
240 | A1 | 91.54722 | 74.43726 | 22.01112 | 29.57003 |  |  | 240 | A1 | 90.7759 | 78.28954 | 28.05147 | 35.83042
| A2 | 88.20254 | [6 empty] | A2 | 58.29955
| A3 | 73.6421 | [6 empty] | A3 | 113.74934
| A4 | 81.78791 | [6 empty] | A4 | 86.03541
| A5 | 37.00653 | [6 empty] | A5 | 42.5875
480 | A1 | 57.50598 | 68.224836 | 15.9193 | 23.33358 |  |  | 480 | A1 | 51.66539 | 58.650934 | 20.45932 | 34.8832
| A2 | 80.82147 | [6 empty] | A2 | 57.10168
| A3 | 64.73119 | [6 empty] | A3 | 80.9561
| A4 | 88.09341 | [6 empty] | A4 | 29.06327
| A5 | 49.97213 | [6 empty] | A5 | 74.46823
960 | A1 | 84.03199 | 81.389666 | 11.63562 | 14.29618 |  |  | 960 | A1 | 83.74286 | 90.8524 | 12.46775 | 13.72308
| A2 | 76.17822 | [6 empty] | A2 | 86.81866
| A3 | 81.66267 | [6 empty] | A3 | 86.48547
| A4 | 98.42323 | [6 empty] | A4 | 113.02293
| A5 | 66.65222 | [6 empty] | A5 | 84.19208
Tabôa | [6 empty] | Resumo |  | Junco | [6 empty] | Resumo
Trat. (horas) | Amostr. | ΔL (mm) | Deformação (%) | média(%) | Desv. Pad. | CV (%) | Trat. | Média | Trat. (horas) | Amostr. | ΔL (mm) | Deformação (%) | média(%) | Desv. Pad. | CV (%) | Trat. | Média
0 | A1 | 4.59375 | 3.0625 | 4.677775 | 1.311361 | 28.03386 | 0 | 4.574973 | 0 | A1 | 10.6458 | 70.972 | 46.07221 | 14.19191 | 30.80363 | 0 | 46.07221
| A2 | 5.84795 | 3.898633 |  |  |  | 120 | 3.13332 |  | A2 | 5.98119 | 39.8746 |  |  |  | 120 | 48.58884
| A3 | 8.11458 | 5.40972 |  |  |  | 240 | 5.40972 |  | A3 | 6.53546 | 43.56973 |  |  |  | 240 | 41.03607
| A4 | 6.86246 | 4.574973 |  |  |  | 480 | 3.681933 |  | A4 | 5.36459 | 35.76393 |  |  |  | 480 | 50.63332
| A5 | 9.66457 | 6.443047 |  |  |  | 960 | 3.619433 |  | A5 | 6.02712 | 40.1808 |  |  |  | 960 | 31.24721
120 | A1 | 3.92709 | 2.61806 | 4.244441 | 1.850048 | 43.58756 |  |  | 120 | A1 | 10.17913 | 67.86087 | 48.58884 | 12.73525 | 26.21025
| A2 | 9.66666 | 6.44444 | [6 empty] | A2 | 8.18125 | 54.54167
| A3 | 4.69998 | 3.13332 | [6 empty] | A3 | 5.36039 | 35.73593
| A4 | 9.1 | 6.066667 | [6 empty] | A4 | 6.31671 | 42.1114
| A5 | 4.43958 | 2.95972 | [6 empty] | A5 | 6.40415 | 42.69433
240 | A1 | 6.15622 | 4.104147 | 4.08556 | 1.717162 | 42.03004 |  |  | 240 | A1 | 5.24792 | 34.98613 | 41.03607 | 14.63926 | 35.67413
| A2 | 7.43961 | 4.95974 | [6 empty] | A2 | 6.63333 | 44.2222
| A3 | 4.00004 | 2.666693 | [6 empty] | A3 | 4.5208 | 30.13867
| A4 | 3.36249 | 2.24166 | [6 empty] | A4 | 4.59584 | 30.63893
| A5 | 9.68334 | 6.45556 | [6 empty] | A5 | 9.77916 | 65.1944
480 | A1 | 3.98539 | 2.656927 | 4.511649 | 1.878445 | 41.63545 |  |  | 480 | A1 | 11.5396 | 76.93067 | 50.63332 | 22.07885 | 43.60538
| A2 | 5.34995 | 3.566633 | [6 empty] | A2 | 6.29583 | 41.9722
| A3 | 11.16872 | 7.445813 | [6 empty] | A3 | 3.72501 | 24.8334
| A4 | 7.81041 | 5.20694 | [6 empty] | A4 | 10.54164 | 70.2776
| A5 | 5.5229 | 3.681933 | [6 empty] | A5 | 5.87291 | 39.15273
960 | A1 | 11.64163 | 7.761087 | 4.504161 | 1.861377 | 41.32571 |  |  | 960 | A1 | 4.09583 | 27.30553 | 31.24721 | 3.792303 | 12.13645
| A2 | 6.49797 | 4.33198 | [6 empty] | A2 | 4.95626 | 33.04173
| A3 | 5.42915 | 3.619433 | [6 empty] | A3 | 4.13544 | 27.5696
| A4 | 4.9604 | 3.306933 | [6 empty] | A4 | 5.42915 | 36.19433
| A5 | 5.25206 | 3.501373 | [6 empty] | A5 | 4.81873 | 32.12487

## SATURAÇÃO
Tabôa | [5 empty] | Resumo |  | Junco | [5 empty] | Resumo
Trat. (horas) | Amostr. | Tração (N) | média | Desv. Pad. | CV (%) | Trat. | Média | Trat. (horas) | Amostr. | Tração (N) | média | Desv. Pad. | CV (%) | Trat. | Média
0 | A1 | 135.95036 | 107.55778 | 25.25281 | 23.47837 | 0 | 95.02938 | 0 | A1 | 46.83246 | 72.554424 | 16.86222 | 23.24079 | 0 | 72.554424
| A2 | 82.20479 |  |  |  | 200 | 72.84 |  | A2 | 64.23503 |  |  |  | 200 | 59.038088
| A3 | 91.08986 |  |  |  | 400 | 86.04531 |  | A3 | 84.4116 |  |  |  | 400 | 66.467822
| A4 | 95.02938 |  |  |  | 600 | 84.70112 |  | A4 | 86.79649 |  |  |  | 600 | 66.589462
| A5 | 133.51451 |  |  |  | 720 | 79.01 |  | A5 | 80.49654 |  |  |  | 720 | 39.16522
200 | A1 | 72.84 | 72.837168 | 15.67658 | 21.52278 |  |  | 200 | A1 | 37.82657 | 59.038088 | 15.69696 | 26.58785
| A2 | 77.9403 | [6 empty] | A2 | 49.48818
| A3 | 63.36744 | [6 empty] | A3 | 64.12418
| A4 | 54.30937 | [6 empty] | A4 | 78.54542
| A5 | 95.72873 | [6 empty] | A5 | 65.20609
400 | A1 | 86.04531 | 83.888622 | 26.28556 | 31.33388 |  |  | 400 | A1 | 90.96941 | 66.467822 | 17.36708 | 26.12856
| A2 | 52.20546 | [6 empty] | A2 | 73.25261
| A3 | 69.9376 | [6 empty] | A3 | 58.7381
| A4 | 88.08498 | [6 empty] | A4 | 44.13263
| A5 | 123.16976 | [6 empty] | A5 | 65.24636
600 | A1 | 95.46346 | 79.033954 | 25.79527 | 32.63821 |  |  | 600 | A1 | 76.34527 | 66.589462 | 17.02568 | 25.56812
| A2 | 52.78729 | [6 empty] | A2 | 87.55763
| A3 | 109.93636 | [6 empty] | A3 | 57.06367
| A4 | 84.70112 | [6 empty] | A4 | 43.55589
| A5 | 52.28154 | [6 empty] | A5 | 68.42485
720 | A1 | 79.01 | 79.01003 | 15.59626 | 19.7396 |  |  | 720 | A1 | 25.23899 | 39.16522 | 12.93651 | 33.03061
| A2 | 58.95299 | [6 empty] | A2 | 50.80791
| A3 | 71.43849 | [6 empty] | A3 | 41.44877
| A4 | 100.93885 | [6 empty] | A4
| A5 | 84.70982 | [6 empty] | A5
Tabôa | [6 empty] | Resumo |  | Junco | [6 empty] | Resumo
Trat. (horas) | Amostr. | ΔL (mm) | Deformação (%) | média(%) | Desv. Pad. | CV (%) | Trat. | Média | Trat. (horas) | Amostr. | ΔL (mm) | Deformação (%) | média(%) | Desv. Pad. | CV (%) | Trat. | Média
0 | A1 | 4.59375 | 3.0625 | 4.677775 | 1.311361 | 28.03386 | 0 | 4.574973 | 0 | A1 | 10.6458 | 70.972 | 46.07221 | 14.19191 | 30.80363 | 0 | 46.07221
| A2 | 5.84795 | 3.898633 |  |  |  | 200 | 4.569433 |  | A2 | 5.98119 | 39.8746 |  |  |  | 200 | 52.91656
| A3 | 8.11458 | 5.40972 |  |  |  | 400 | 4.743033 |  | A3 | 6.53546 | 43.56973 |  |  |  | 400 | 60.22777
| A4 | 6.86246 | 4.574973 |  |  |  | 600 | 3.719433 |  | A4 | 5.36459 | 35.76393 |  |  |  | 600 | 45.26936
| A5 | 9.66457 | 6.443047 |  |  |  | 720 | 4.67082 |  | A5 | 6.02712 | 40.1808 |  |  |  | 720 | 70.12031
200 | A1 |  | 0 | 4.27722 | 2.678872 | 62.63115 |  |  | 200 | A1 | 10.20619 | 68.04127 | 52.91656 | 13.41256 | 25.34662
| A2 | 6.85415 | 4.569433 | [6 empty] | A2 | 7.76041 | 51.73607
| A3 | 5.71457 | 3.809713 | [6 empty] | A3 | 7.27502 | 48.50013
| A4 | 9.28753 | 6.191687 | [6 empty] | A4 | 5.03747 | 33.58313
| A5 | 10.2229 | 6.815267 | [6 empty] | A5 | 9.40833 | 62.7222
400 | A1 | 7.4958 | 4.9972 | 4.579999 | 2.103104 | 45.91932 |  |  | 400 | A1 | 5.83126 | 38.87507 | 60.22777 | 19.3071 | 32.05681
| A2 | 3.84585 | 2.5639 | [6 empty] | A2 | 8.94582 | 59.6388
| A3 | 11.68127 | 7.787513 | [6 empty] | A3 | 6.74582 | 44.97213
| A4 | 7.11455 | 4.743033 | [6 empty] | A4 | 12.93749 | 86.24993
| A5 | 4.21252 | 2.808347 | [6 empty] | A5 | 10.71044 | 71.40293
600 | A1 | 8.78333 | 5.855553 | 5.001104 | 2.496433 | 49.91764 |  |  | 600 | A1 | 8.71874 | 58.12493 | 45.26936 | 11.70552 | 25.85749
| A2 | 5.57915 | 3.719433 | [6 empty] | A2 | 4.15623 | 27.7082
| A3 | 4.91455 | 3.276367 | [6 empty] | A3 | 6.59789 | 43.98593
| A4 | 13.52289 | 9.01526 | [6 empty] | A4 | 6.45415 | 43.02767
| A5 | 4.70836 | 3.138907 | [6 empty] | A5 | 8.02501 | 53.50007
720 | A1 |  | 0 | 3.916379 | 3.086198 | 78.80233 |  |  | 720 | A1 | 13.29789 | 88.6526 | 70.12031 | 22.5011 | 32.08927
| A2 | 7.00623 | 4.67082 | [6 empty] | A2 | 11.49373 | 76.62487
| A3 | 11.30417 | 7.536113 | [6 empty] | A3 | 6.76252 | 45.08347
| A4 | 2.35207 | 1.568047 | [6 empty] | A4
| A5 | 8.71037 | 5.806913 | [6 empty] | A5

## ESTAÍSTICA
TRATAMENTO | TENSÃO NATURAL TABOA | DEFORMAÇÃO NATURAL TABOA | TENSÃO RADIAÇÃO TABOA | TENSÃO SATURAÇÃO TABOA | DEFORMAÇÃO SATURAÇÃO TABOA | DEFORMAÇÃO RADIAÇÃO TABOA | TENSÃO NATURAL JUNCO | DEFORMAÇÃO NATURAL JUNCO | TENSÃO RADIAÇÃO JUNCO | DEFORMAÇÃO RADIAÇÃO JUNCO | TENSÃO SATURAÇÃO JUNCO | DEFORMAÇÃO SATURAÇÃO JUNCO | TENSÃO NATURAL OURICURI | DEFORMAÇÃO NATURAL OURICURI
0 DIAS | 135.95036 | 3.0625 | 135.95036 | 135.95036 | 3.0625 | 3.0625 | 46.83246 | 7.0972 | 30.625 | 10.6458 | 46.83246 | 10.6458 | 86.18481 | 6.408333
0 DIAS | 82.20479 | 3.898633 | 82.20479 | 82.20479 | 3.898633 | 3.898633 | 64.23503 | 3.98746 | 38.98633 | 5.98119 | 64.23503 | 5.98119 | 152.32116 | 4.819427
0 DIAS | 91.08986 | 5.40972 | 91.08986 | 91.08986 | 5.40972 | 5.40972 | 84.4116 | 4.356973 | 54.0972 | 6.53546 | 84.4116 | 6.53546 | 151.09683 | 3.359713
0 DIAS | 95.02938 | 4.574973 | 95.02938 | 95.02938 | 4.574973 | 4.574973 | 86.79649 | 3.576393 | 45.74973 | 5.36459 | 86.79649 | 5.36459 | 162.32101 | 4.591647
0 DIAS | 133.51451 | 6.443047 | 133.51451 | 133.51451 | 6.443047 | 6.443047 | 80.49654 | 4.01808 | 64.43047 | 6.02712 | 80.49654 | 6.02712 | 158.33417 | 4.890293
60 DIAS | 69.62662 | 3.8597 | 50.94885 | 72.84 | 0 | 2.61806 | 2.49659 | 0.6972467 | 26.1806 | 10.17913 | 37.82657 | 10.20619 | 8.44089 | 1.208293
60 DIAS | 55.90502 | 7.26804 | 84.83886 | 77.9403 | 4.569433 | 6.44444 | 0.76032 | 1.136153 | 64.4444 | 8.18125 | 49.48818 | 7.76041 | 10.26117 | 1.695847
60 DIAS | 47.91936 | 7.468067 | 103.20527 | 63.36744 | 3.809713 | 3.13332 | 1.8371 | 1.9111 | 31.3332 | 5.36039 | 64.12418 | 7.27502 | 7.44403 | 2.966667
60 DIAS | 48.97854 | 3.372213 | 96.71253 | 54.30937 | 6.191687 | 6.066667 | 3.87658 | 2.238907 | 60.66667 | 6.31671 | 78.54542 | 5.03747 | 8.97044 | 1.670873
60 DIAS | 61.08374 | 4.27594 | 92.66894 | 95.72873 | 6.815267 | 2.95972 | 3.2584 | 1.505533 | 29.5972 | 6.40415 | 65.20609 | 9.40833 | 4.47531 | 1.606947
90 DIAS | 58.52087 | 5.698593 | 91.54722 | 86.04531 | 4.9972 | 4.104147 | 4.58986 | 2.497207 | 41.04147 | 5.24792 | 90.96941 | 5.83126 | 5.46802 | 2.16666
90 DIAS | 51.01913 | 4.39446 | 88.20254 | 52.20546 | 2.5639 | 4.95974 | 1.40677 | 2.34998 | 49.5974 | 6.63333 | 73.25261 | 8.94582 | 0 | 0
90 DIAS | 69.85245 | 3.22222 | 73.6421 | 69.9376 | 7.787513 | 2.666693 | 2.47555 | 1.597193 | 26.66693 | 4.5208 | 58.7381 | 6.74582 | 6.62113 | 1.651407
90 DIAS | 52.22161 | 2.349987 | 81.78791 | 88.08498 | 4.743033 | 2.24166 | 0 | 0 | 22.4166 | 4.59584 | 44.13263 | 12.93749 | 0 | 0
90 DIAS | 46.31484 | 1.719427 | 37.00653 | 123.16976 | 2.808347 | 6.45556 | 0 | 0 | 64.5556 | 9.77916 | 65.24636 | 10.71044 | 0 | 0
120 DIAS | 38.93364 | 6.461087 | 57.50598 | 95.46346 | 5.855553 | 2.656927 |  |  | 26.56927 | 11.5396 | 76.34527 | 8.71874
120 DIAS | 53.43713 | 4.461113 | 80.82147 | 52.78729 | 3.719433 | 3.566633 |  |  | 35.66633 | 6.29583 | 87.55763 | 4.15623
120 DIAS | 37.32296 | 3.787773 | 64.73119 | 109.93636 | 3.276367 | 7.445813 |  |  | 74.45813 | 3.72501 | 57.06367 | 6.59789
120 DIAS | 44.36721 | 2.498587 | 88.09341 | 84.70112 | 9.01526 | 5.20694 |  |  | 52.0694 | 10.54164 | 43.55589 | 6.45415
120 DIAS | 26.23857 | 9.894433 | 49.97213 | 52.28154 | 3.138907 | 3.681933 |  |  | 36.81933 | 5.87291 | 68.42485 | 8.02501
180 DIAS | 33.97256 | 6.56804 | 84.03199 | 79.01 | 0 | 7.761087 |  |  | 77.61087 | 4.09583 | 25.23899 | 13.29789
180 DIAS | 42.48899 | 6.30278 | 76.17822 | 58.95299 | 4.67082 | 4.33198 |  |  | 43.3198 | 4.95626 | 50.80791 | 11.49373
180 DIAS | 24.26219 | 2.390273 | 81.66267 | 71.43849 | 7.536113 | 3.619433 |  |  | 36.19433 | 4.13544 | 41.44877 | 6.76252
180 DIAS | 39.71453 | 5.004147 | 98.42323 | 100.93885 | 1.568047 | 3.306933 |  |  | 33.06933 | 5.42915 | 0 | 0
180 DIAS | 17.23767 | 3.851393 | 66.65222 | 84.70982 | 5.806913 | 3.501373 |  |  | 35.01373 | 4.81873 | 0 | 0
TESTE DE KRUSKAL-WALLIS
Método: Kruskal-Wallis rank sum test
Teste de Kruskal-Wallis
| Informação | Valor
| Kruskal-Wallis qui-quadrado | 8.839385
| Graus de Liberdade | 4
| P-valor | 0.06524191
Tabela de Comparações Múltiplas - FWER (Comparação Múltipla)
|  | Diferença Observada | Estatística | Limite Inferior | Limite Superior | P-valor ajustado
| 0 DIAS - 120 DIAS | 12.6 | 3.109074 | 4.146313 | 21.05369 | 0.055299
| 0 DIAS - 180 DIAS | 7.8 | 1.924665 | -0.653687 | 16.25369 | 0.480307
| 0 DIAS - 60 DIAS | 3.6 | 0.8883069 | -4.853687 | 12.05369 | 0.76987
| 0 DIAS - 90 DIAS | 9 | 2.220767 | 0.546313 | 17.45369 | 0.304636
| 120 DIAS - 180 DIAS | -4.8 | 1.184409 | -13.25369 | 3.653687 | 0.76987
| 120 DIAS - 60 DIAS | -9 | 2.220767 | -17.45369 | -0.546313 | 0.304636
| 120 DIAS - 90 DIAS | -3.6 | 0.8883069 | -12.05369 | 4.853687 | 0.76987
| 180 DIAS - 60 DIAS | -4.2 | 1.036358 | -12.65369 | 4.253687 | 0.76987
| 180 DIAS - 90 DIAS | 1.2 | 0.2961023 | -7.253687 | 9.653687 | 0.770205
| 60 DIAS - 90 DIAS | 5.4 | 1.33246 | -3.053687 | 13.85369 | 0.76987
Tabela dos Agrupamentos
| Fatores | Médias (Rank) | Grupos
| 0 DIAS | 19.6 | a
| 60 DIAS | 16 | a
| 180 DIAS | 11.8 | a
| 90 DIAS | 10.6 | a
| 120 DIAS | 7 | a

## TRAÇÃO_ESTAT (hidden)
TRAÇÃO TESTE GERAL
[16 empty] | dados.TRAÇÃO | rank | std | r | Min | Max | Q25 | Q50 | Q75
Shapiro-Wilk normality test | [14 empty] | CONT 0 | 10755778 | 60.8 | 25252810 | 5 | 8220479 | 13595036 | 9108986 | 9502938 | 13351451
[15 empty] | CONT 120 | 4005990 | 9.4 | 9966088 | 5 | 2623857 | 5343713 | 3732296 | 3893364 | 4436721
data: dados$TRAÇÃO | [14 empty] | CONT 180 | 3153519 | 4.8 | 10608295 | 5 | 1723767 | 4248899 | 2426219 | 3397256 | 3971453
W = 0.96669, p-value = 0.04548 | [14 empty] | CONT 60 | 5670266 | 21.2 | 8995377 | 5 | 4791936 | 6962662 | 4897854 | 5590502 | 6108374
[15 empty] | CONT 90 | 5558578 | 20.4 | 9086733 | 5 | 4631484 | 6985245 | 5101913 | 5222161 | 5852087
Kruskal-Wallis rank sum test | [14 empty] | RAD 0 | 10755778 | 60.8 | 25252810 | 5 | 8220479 | 13595036 | 9108986 | 9502938 | 13351451
[15 empty] | RAD 120 | 6822484 | 31.8 | 15919298 | 5 | 4997213 | 8809341 | 5750598 | 6473119 | 8082147
data: dados$TRAÇÃO by factor(dados$TRATAMENTO) | [14 empty] | RAD 180 | 8138967 | 43.8 | 11635616 | 5 | 6665222 | 9842323 | 7617822 | 8166267 | 8403199
Kruskal-Wallis chi-squared = 46.2, df = 14, p-value = 2.6e-05 | [14 empty] | RAD 60 | 8567489 | 50.6 | 20522288 | 5 | 5094885 | 10320527 | 8483886 | 9266894 | 9671253
[15 empty] | RAD 90 | 7443726 | 38.6 | 22011120 | 5 | 3700653 | 9154722 | 7364210 | 8178791 | 8820254
Pairwise comparisons using Tukey and Kramer (Nemenyi) test | [14 empty] | SAT 0 | 10755778 | 60.8 | 25252810 | 5 | 8220479 | 13595036 | 9108986 | 9502938 | 13351451
with Tukey-Dist approximation for independent samples | [14 empty] | SAT 120 | 7903395 | 43.2 | 25795267 | 5 | 5228154 | 10993636 | 5278729 | 8470112 | 9546346
[15 empty] | SAT 180 | 7901003 | 42.6 | 15596264 | 5 | 5895299 | 10093885 | 7143849 | 7901000 | 8470982
| CON 0 | CON 120 | CON 180 | CON 60 | CON 90 | RAD 0 | RAD 120 | RAD 180 | RAD 60 | RAD 90 | SAT 0 | SAT 120 | SAT 180 | SAT 60 | SAT 60 | 7283717 | 37.2 | 15676580 | 5 | 5430937 | 9572873 | 6336744 | 7284000 | 7794030
CON 120 | 0.016* | [13 empty] | SAT 90 | 8388862 | 44.0 | 26285558 | 5 | 5220546 | 12316976 | 6993760 | 8604531 | 8808498
CON 180 | 0.004* | 1.0ns
CON 60 | 0.209ns | 0.999ns | 0.997ns
CON 90 | 0.182ns | 1.0ns | 0.998ns | 1.0ns
RAD 0 | 1.0ns | 0.016* | 0.004* | 0.209ns | 0.182ns
RAD 120 | 0.732ns | 0.953ns | 0.822ns | 1.0ns | 1.0ns | 0.7327 ns
RAD 180 | 0.996ns | 0.443ns | 0.231ns | 0.950ns | 0.934ns | 0.9964 ns | 0.999ns
RAD 60 | 1.0ns | 0.157ns | 0.062ns | 0.713ns | 0.671ns | 1.0000 ns | 0.990ns | 1.0ns
RAD 90 | 0.957ns | 0.723ns | 0.475ns | 0.995ns | 0.993ns | 0.9568 ns | 1.0 ns | 1.0ns | 0.999ns
SAT 0 | 1.0ns | 0.016* | 0.004* | 0.209ns | 0.182ns | 1.0000 ns | 0.732ns | 0.996ns | 1.0ns | 0.957ns
SAT 120 | 0.995ns | 0.475ns | 0.254ns | 0.960ns | 0.946ns | 0.9949 ns | 1.0 ns | 1.0ns | 1.0ns | 1.0ns | 0.995ns
SAT 180 | 0.993ns | 0.508ns | 0.279ns | 0.968ns | 0.957ns | 0.9929 ns | 1.0 ns | 1.0ns | 1.0ns | 1.0ns | 0.993ns | 1.0ns
SAT 60 | 0.929ns | 0.788ns | 0.552ns | 0.998ns | 0.997ns | 0.9299 ns | 1.0 ns | 1.0ns | 0.999ns | 1.0ns | 0.929ns | 1.0ns | 1.0ns
SAT 90 | 0.997ns | 0.433ns | 0.223ns | 0.946ns | 0.929ns | 0.9969 ns | 0.999ns | 1.0ns | 1.0ns | 1.0ns | 0.997ns | 1.0ns | 1.0ns | 1.0ns
| TRAÇÃO | groups
CONT 0 | 10755778 | a
RAD 0 | 10755778 | a
SAT 0 | 10755778 | a
RAD 60 | 8567489 | ab
SAT 90 | 8388862 | abc
RAD 180 | 8138967 | abc
SAT 120 | 7903395 | abc
SAT 180 | 7901003 | abc
RAD 90 | 7443726 | bcd
SAT 60 | 7283717 | bcd
RAD 120 | 6822484 | cd
CONT 60 | 5670266 | de
CONT 90 | 5558578 | de
CONT 120 | 4005990 | e
CONT 180 | 3153519 | e