## Dados gerais
Tratamentos | Geotextil | Tempos (dias) | Repetição | Extensão em Máximo Carga (mm) | Comprimento útil da fibra (mm) | Deformação (ε) | Carga (N) | diametro da fibra (mm) | Resistência à Tração (N/mm)* | Rigidez (Jsec) | Tensão de ruptura | Secante
0x resina | Ouricuri | 0 | 1 | 7.8751 | 190 | 4.145% | 14.730983 | 3 | 4.910328 | 118.4699 | 2.085065 | 118.4699
0x resina | Ouricuri | 0 | 2 | 7.97491 | 190 | 4.197% | 12.25761 | 3 | 4.08587 | 97.34471 | 1.734977 | 97.34471
0x resina | Ouricuri | 0 | 3 | 5.62505 | 190 | 2.961% | 6.453287 | 3 | 2.151096 | 72.65859 | 0.9134164 | 72.65859
0x resina | Ouricuri | 0 | 4 | 5.90003 | 190 | 3.105% | 6.727937 | 3 | 2.242646 | 72.22043 | 0.9522912 | 72.22043
0x resina | Ouricuri | 0 | 5 | 4.25003 | 190 | 2.237% | 6.993791 | 3 | 2.331264 | 104.2205 | 0.9899209 | 104.2205
0x resina | Ouricuri | 30 | 1 | 2.72507 | 190 | 1.434% | 1.95225 | 3 | 0.65075 | 45.37223 | 0.276327 | 45.37223
0x resina | Ouricuri | 30 | 2 | 5.57496 | 190 | 2.934% | 1.94602 | 3 | 0.6486733 | 22.10741 | 0.2754452 | 22.10741
0x resina | Ouricuri | 30 | 3 | 4.42505 | 190 | 2.329% | 0.82677 | 3 | 0.27559 | 11.83311 | 0.1170234 | 11.83311
0x resina | Ouricuri | 30 | 4 | 6.47507 | 190 | 3.408% | 5.72738 | 3 | 1.909127 | 56.0201 | 0.8106695 | 56.0201
0x resina | Ouricuri | 30 | 5 | 6.225 | 190 | 3.276% | 6.85877 | 3 | 2.286257 | 69.78133 | 0.9708096 | 69.78133
0x resina | Ouricuri | 30 | 6 | 1.35005 | 190 | 0.7106% | 4.27809 | 3 | 1.42603 | 200.6931 | 0.6055329 | 200.6931
0x resina | Ouricuri | 30 | 7 | 8.92499 | 190 | 4.697% | 11.23996 | 3 | 3.746653 | 79.76078 | 1.590936 | 79.76078
0x resina | Ouricuri | 60 | 1 | 3.00005 | 190 | 1.579% | 5.45425 | 3 | 1.818083 | 115.1434 | 0.7720099 | 115.1434
0x resina | Ouricuri | 60 | 2 | 3.29994 | 190 | 1.737% | 2.50113 | 3 | 0.83371 | 48.00236 | 0.354017 | 48.00236
0x resina | Ouricuri | 60 | 3 | 0.42509 | 190 | 0.2237% | 1.1984 | 3 | 0.3994667 | 178.5473 | 0.1696249 | 178.5473
0x resina | Ouricuri | 60 | 4 | 2.775 | 190 | 1.461% | 2.775 | 3 | 0.925 | 63.33333 | 0.3927813 | 63.33333
0x resina | Ouricuri | 60 | 5 | 4.22507 | 190 | 2.224% | 9.91528 | 3 | 3.305093 | 148.629 | 1.403437 | 148.629
0x resina | Ouricuri | 60 | 6 | 3.27493 | 190 | 1.724% | 1.02823 | 3 | 0.3427433 | 19.88477 | 0.1455386 | 19.88477
1x resina | Ouricuri | 0 | 1 | 6.72498 | 190 | 3.539% | 19.301545 | 3 | 6.433848 | 181.7747 | 2.731995 | 181.7747
1x resina | Ouricuri | 0 | 2 | 9.99996 | 190 | 5.263% | 24.890766 | 3 | 8.296922 | 157.6421 | 3.523109 | 157.6421
1x resina | Ouricuri | 0 | 3 | 10.37496 | 190 | 5.461% | 14.204086 | 3 | 4.734695 | 86.70801 | 2.010486 | 86.70801
1x resina | Ouricuri | 0 | 4 | 3.40002 | 190 | 1.789% | 6.788023 | 3 | 2.262674 | 126.4428 | 0.9607959 | 126.4428
1x resina | Ouricuri | 0 | 5 | 6.50003 | 190 | 3.421% | 17.030127 | 3 | 5.676709 | 165.9338 | 2.410492 | 165.9338
1x resina | Ouricuri | 30 | 1 | 4.27505 | 190 | 2.25% | 9.92118 | 3 | 3.30706 | 146.9787 | 1.404272 | 146.9787
1x resina | Ouricuri | 30 | 2 | 3.40002 | 190 | 1.789% | 9.799011 | 3 | 3.266337 | 182.5295 | 1.38698 | 182.5295
1x resina | Ouricuri | 30 | 3 | 2.45009 | 190 | 1.29% | 13.49754 | 3 | 4.49918 | 348.9032 | 1.91048 | 348.9032
1x resina | Ouricuri | 30 | 4 | 3.55002 | 190 | 1.868% | 7.15385 | 3 | 2.384617 | 127.6267 | 1.012576 | 127.6267
1x resina | Ouricuri | 30 | 5 | 14.14997 | 190 | 7.447% | 8.02425 | 3 | 2.67475 | 35.91545 | 1.135775 | 35.91545
1x resina | Ouricuri | 30 | 6 | 3.09991 | 190 | 1.632% | 19.2503 | 3 | 6.416767 | 393.2971 | 2.724742 | 393.2971
1x resina | Ouricuri | 30 | 7 | 5.97503 | 190 | 3.145% | 9.97375 | 3 | 3.324583 | 105.7184 | 1.411713 | 105.7184
1x resina | Ouricuri | 60 | 1 | 2.37503 | 190 | 1.25% | 3.21183 | 3 | 1.07061 | 85.64772 | 0.4546115 | 85.64772
1x resina | Ouricuri | 60 | 2 | 2.27502 | 190 | 1.197% | 4.05102 | 3 | 1.35034 | 112.7747 | 0.5733928 | 112.7747
1x resina | Ouricuri | 60 | 3 | 1.35005 | 190 | 0.7106% | 2.24081 | 3 | 0.7469367 | 105.1205 | 0.3171706 | 105.1205
1x resina | Ouricuri | 60 | 4 | 0.85002 | 190 | 0.4474% | 0.86571 | 3 | 0.28857 | 64.50236 | 0.122535 | 64.50236
1x resina | Ouricuri | 60 | 5 | 2.27496 | 190 | 1.197% | 9.15673 | 3 | 3.052243 | 254.9171 | 1.296069 | 254.9171
1x resina | Ouricuri | 60 | 6 | 3.74994 | 190 | 1.974% | 4.19964 | 3 | 1.39988 | 70.92839 | 0.5944289 | 70.92839
1x resina | Ouricuri | 60 | 7 | 7.77498 | 190 | 4.092% | 5.45426 | 3 | 1.818087 | 44.42924 | 0.7720113 | 44.42924
1x resina | Ouricuri | 90 | 1 | 2.17505 | 190 | 1.145% | 5.19645 | 3 | 1.73215 | 151.3108 | 0.7355202 | 151.3108
1x resina | Ouricuri | 90 | 2 | 0.70007 | 190 | 0.3685% | 2.02693 | 3 | 0.6756433 | 183.3706 | 0.2868974 | 183.3706
1x resina | Ouricuri | 90 | 3 | 1.32498 | 190 | 0.6974% | 1.53739 | 3 | 0.5124633 | 73.48642 | 0.2176065 | 73.48642
1x resina | Ouricuri | 90 | 4 | 1.44996 | 190 | 0.7631% | 2.22424 | 3 | 0.7414133 | 97.15339 | 0.3148252 | 97.15339
1x resina | Ouricuri | 90 | 5 | 0.97505 | 190 | 0.5132% | 7.19969 | 3 | 2.399897 | 467.6482 | 1.019064 | 467.6482
1x resina | Ouricuri | 90 | 6 | 0.19987 | 190 | 0.1052% | 5.52228 | 3 | 1.84076 | 1749.859 | 0.7816391 | 1749.859
1x resina | Ouricuri | 90 | 7 | 1.8 | 190 | 0.9474% | 4.86076 | 3 | 1.620253 | 171.0267 | 0.6880057 | 171.0267
1x resina | Ouricuri | 120 | 1 | 0.42493 | 190 | 0.2236% | 1.8669 | 3 | 0.6223 | 278.2505 | 0.2642463 | 278.2505
1x resina | Ouricuri | 120 | 2 | 1.875 | 190 | 0.9868% | 4.34638 | 3 | 1.448793 | 146.8111 | 0.6151989 | 146.8111
1x resina | Ouricuri | 120 | 3 | 1.17498 | 190 | 0.6184% | 7.0848 | 3 | 2.3616 | 381.8822 | 1.002803 | 381.8822
1x resina | Ouricuri | 120 | 4 | 0.62502 | 190 | 0.329% | 1.71548 | 3 | 0.5718267 | 173.8297 | 0.2428139 | 173.8297
1x resina | Ouricuri | 120 | 5 | 0.37505 | 190 | 0.1974% | 2.52458 | 3 | 0.8415267 | 426.3167 | 0.3573362 | 426.3167
1x resina | Ouricuri | 120 | 6 | 2.17505 | 190 | 1.145% | 0.55065 | 3 | 0.18355 | 16.03388 | 0.07794055 | 16.03388
1x resina | Ouricuri | 120 | 7 | 0.3 | 190 | 0.1579% | 2.16338 | 3 | 0.7211267 | 456.7136 | 0.3062109 | 456.7136
2x resina | Ouricuri | 0 | 1 | 3.87503 | 190 | 2.039% | 13.78019 | 3 | 4.593397 | 225.2229 | 1.950487 | 225.2229
2x resina | Ouricuri | 0 | 2 | 5.59998 | 190 | 2.947% | 18.528717 | 3 | 6.176239 | 209.5517 | 2.622607 | 209.5517
2x resina | Ouricuri | 0 | 3 | 6.25001 | 190 | 3.289% | 21.672092 | 3 | 7.224031 | 219.6102 | 3.067529 | 219.6102
2x resina | Ouricuri | 0 | 4 | 4.2 | 190 | 2.211% | 9.553316 | 3 | 3.184439 | 144.0579 | 1.352203 | 144.0579
2x resina | Ouricuri | 0 | 5 | 6.22505 | 190 | 3.276% | 15.516361 | 3 | 5.17212 | 157.8626 | 2.196229 | 157.8626
2x resina | Ouricuri | 30 | 1 | 0.82505 | 190 | 0.4342% | 11.99267 | 3 | 3.997557 | 920.5936 | 1.697476 | 920.5936
2x resina | Ouricuri | 30 | 2 | 4.32509 | 190 | 2.276% | 26.78303 | 3 | 8.927677 | 392.1904 | 3.790946 | 392.1904
2x resina | Ouricuri | 30 | 3 | 1.62503 | 190 | 0.8553% | 21.57395 | 3 | 7.191317 | 840.8153 | 3.053638 | 840.8153
2x resina | Ouricuri | 30 | 4 | 7.60001 | 190 | 4% | 25.16539 | 3 | 8.388463 | 209.7113 | 3.56198 | 209.7113
2x resina | Ouricuri | 30 | 5 | 3.07494 | 190 | 1.618% | 27.52571 | 3 | 9.175237 | 566.9363 | 3.896067 | 566.9363
2x resina | Ouricuri | 30 | 6 | 7.65005 | 190 | 4.026% | 5.49657 | 3 | 1.83219 | 45.50508 | 0.778 | 45.50508
2x resina | Ouricuri | 30 | 7 | 1.92493 | 190 | 1.013% | 2.448954 | 3 | 0.816318 | 80.57458 | 0.3466318 | 80.57458
2x resina | Ouricuri | 60 | 1 | 1.8 | 190 | 0.9474% | 9.53512 | 3 | 3.178373 | 335.495 | 1.349628 | 335.495
2x resina | Ouricuri | 60 | 2 | 3.57503 | 190 | 1.882% | 6.16228 | 3 | 2.054093 | 109.1677 | 0.8722265 | 109.1677
2x resina | Ouricuri | 60 | 3 | 1.52512 | 190 | 0.8027% | 2.32077 | 3 | 0.77359 | 96.37412 | 0.3284883 | 96.37412
2x resina | Ouricuri | 60 | 4 | 0.52505 | 190 | 0.2763% | 5.89062 | 3 | 1.96354 | 710.5468 | 0.8337749 | 710.5468
2x resina | Ouricuri | 60 | 5 | 2.34996 | 190 | 1.237% | 7.16612 | 3 | 2.388707 | 193.1328 | 1.014313 | 193.1328
2x resina | Ouricuri | 60 | 6 | 0.94998 | 190 | 0.5% | 3.38525 | 3 | 1.128417 | 225.6881 | 0.4791578 | 225.6881
2x resina | Ouricuri | 60 | 7 | 2.55 | 190 | 1.342% | 7.05851 | 3 | 2.352837 | 175.3094 | 0.9990814 | 175.3094
2x resina | Ouricuri | 90 | 1 | 1.37502 | 190 | 0.7237% | 0.48041 | 3 | 0.1601367 | 22.12765 | 0.06799858 | 22.12765
2x resina | Ouricuri | 90 | 2 | 0.40002 | 190 | 0.2105% | 3.328706 | 3 | 1.109569 | 527.0188 | 0.4711544 | 527.0188
2x resina | Ouricuri | 90 | 3 | 0.65004 | 190 | 0.3421% | 8.41491 | 3 | 2.80497 | 819.8639 | 1.19107 | 819.8639
2x resina | Ouricuri | 90 | 4 | 0.82505 | 190 | 0.4342% | 1.08117 | 3 | 0.36039 | 82.99388 | 0.1530318 | 82.99388
2x resina | Ouricuri | 90 | 5 | 1.67502 | 190 | 0.8816% | 3.71037 | 3 | 1.23679 | 140.2909 | 0.5251762 | 140.2909
2x resina | Ouricuri | 90 | 6 | 0.32502 | 190 | 0.1711% | 2.23425 | 3 | 0.74475 | 435.3655 | 0.316242 | 435.3655
2x resina | Ouricuri | 90 | 7 | 0.45 | 190 | 0.2368% | 13.26369 | 3 | 4.42123 | 1866.742 | 1.87738 | 1866.742

## Deformação (hidden)
Tratamentos | Geotextil | Tempos | Deformação
sem resina | Ouricuri | 30 | 4.144789
sem resina | Ouricuri | 30 | 4.197321
sem resina | Ouricuri | 30 | 2.960553
sem resina | Ouricuri | 30 | 3.105279
sem resina | Ouricuri | 30 | 2.236858
sem resina | Ouricuri | 60 | 1.434247
sem resina | Ouricuri | 60 | 2.934189
sem resina | Ouricuri | 60 | 2.328974
sem resina | Ouricuri | 60 | 3.407932
sem resina | Ouricuri | 60 | 3.276316
sem resina | Ouricuri | 60 | 0.7105526
sem resina | Ouricuri | 60 | 4.697363
sem resina | Ouricuri | 90 | 1.578974
sem resina | Ouricuri | 90 | 1.736811
sem resina | Ouricuri | 90 | 0.2237316
sem resina | Ouricuri | 90 | 1.460526
sem resina | Ouricuri | 90 | 2.223721
sem resina | Ouricuri | 90 | 1.723647
1x resina | Ouricuri | 30 | 3.539463
1x resina | Ouricuri | 30 | 5.263137
1x resina | Ouricuri | 30 | 5.460505
1x resina | Ouricuri | 30 | 1.789484
1x resina | Ouricuri | 30 | 3.421068
1x resina | Ouricuri | 60 | 2.250026
1x resina | Ouricuri | 60 | 1.789484
1x resina | Ouricuri | 60 | 1.289521
1x resina | Ouricuri | 60 | 1.868432
1x resina | Ouricuri | 60 | 7.447353
1x resina | Ouricuri | 60 | 1.631532
1x resina | Ouricuri | 60 | 3.144753
1x resina | Ouricuri | 90 | 1.250016
1x resina | Ouricuri | 90 | 1.197379
1x resina | Ouricuri | 90 | 0.7105526
1x resina | Ouricuri | 90 | 0.4473789
1x resina | Ouricuri | 90 | 1.197347
1x resina | Ouricuri | 90 | 1.973653
1x resina | Ouricuri | 90 | 4.092095
1x resina | Ouricuri | 120 | 1.144763
1x resina | Ouricuri | 120 | 0.3684579
1x resina | Ouricuri | 120 | 0.6973579
1x resina | Ouricuri | 120 | 0.7631368
1x resina | Ouricuri | 120 | 0.5131842
1x resina | Ouricuri | 120 | 0.1051947
1x resina | Ouricuri | 120 | 0.9473684
1x resina | Ouricuri | 150 | 0.2236474
1x resina | Ouricuri | 150 | 0.9868421
1x resina | Ouricuri | 150 | 0.6184105
1x resina | Ouricuri | 150 | 0.3289579
1x resina | Ouricuri | 150 | 0.1973947
1x resina | Ouricuri | 150 | 1.144763
1x resina | Ouricuri | 150 | 0.1578947
1x resina | Ouricuri | 180 | 0
1x resina | Ouricuri | 180 | 0
1x resina | Ouricuri | 180 | 0
1x resina | Ouricuri | 180 | 0
1x resina | Ouricuri | 180 | 0
1x resina | Ouricuri | 180 | 0
2x resina | Ouricuri | 30 | 2.039489
2x resina | Ouricuri | 30 | 2.947358
2x resina | Ouricuri | 30 | 3.289479
2x resina | Ouricuri | 30 | 2.210526
2x resina | Ouricuri | 30 | 3.276342
2x resina | Ouricuri | 60 | 0.4342368
2x resina | Ouricuri | 60 | 2.276363
2x resina | Ouricuri | 60 | 0.8552789
2x resina | Ouricuri | 60 | 4.000005
2x resina | Ouricuri | 60 | 1.618389
2x resina | Ouricuri | 60 | 4.026342
2x resina | Ouricuri | 60 | 1.013121
2x resina | Ouricuri | 90 | 0.9473684
2x resina | Ouricuri | 90 | 1.881595
2x resina | Ouricuri | 90 | 0.8026947
2x resina | Ouricuri | 90 | 0.2763421
2x resina | Ouricuri | 90 | 1.236821
2x resina | Ouricuri | 90 | 0.4999895
2x resina | Ouricuri | 90 | 1.342105
2x resina | Ouricuri | 120 | 0.7236947
2x resina | Ouricuri | 120 | 0.2105368
2x resina | Ouricuri | 120 | 0.3421263
2x resina | Ouricuri | 120 | 0.4342368
2x resina | Ouricuri | 120 | 0.8815895
2x resina | Ouricuri | 120 | 0.1710632
2x resina | Ouricuri | 120 | 0.2368421
2x resina | Ouricuri | 150 | 0
2x resina | Ouricuri | 150 | 0
2x resina | Ouricuri | 150 | 0
2x resina | Ouricuri | 150 | 0
2x resina | Ouricuri | 150 | 0
2x resina | Ouricuri | 150 | 0
2x resina | Ouricuri | 150 | 0
2x resina | Ouricuri | 180 | 0
2x resina | Ouricuri | 180 | 0
2x resina | Ouricuri | 180 | 0
2x resina | Ouricuri | 180 | 0
2x resina | Ouricuri | 180 | 0
2x resina | Ouricuri | 180 | 0
2x resina | Ouricuri | 180 | 0

## Gráfico deformação
Ouricuri
Aplicação | Período | Deformação média | Comparações por Método Pairwise
Sem resina | 0 dias | 3.329% | Variável dependente: | Deformação
Sem resina | 30 dias | 2.684% | Tratamentos |  |  | Diferença média (I-J) | Sig.d | 95% Intervalo de Confiança para Diferençad
Sem resina | 60 dias | 1.491% | [5 empty] | Limite inferior | Limite superior
1x camada | 0 dias | 3.895% | Sem resina | 30 dias | 60 dias | 0.6447351882 | 0.9702006 | -0.9475877 | 2.237058
1x resina | 30 dias | 2.774% |  |  | 90 dias | 1,838* | 0.02359935 | 0.191041 | 3.484409
1x resina | 60 dias | 1.553%
1x resina | 90 dias | 0.6485%
1x resina | 120 dias | 0.5226%
2x camadas | 0 dias | 2.753% |  | 60 dias | 30 dias | -0.6447351882 | 0.9702006 | -2.237058 | 0.9475877
2x resina | 30 dias | 2.032% |  |  | 90 dias | 1.19299 | 0.1709782 | -0.3199498 | 2.705929
2x resina | 60 dias | 0.9981% |  |  | 120 dias | .b
2x resina | 90 dias | 0.4286% |  |  | 150 dias | .b
|  |  |  | 90 dias | 30 dias | -1,838* | 0.02359935 | -3.484409 | -0.191041
[5 empty] | 60 dias | -1.19299 | 0.1709782 | -2.705929 | 0.3199498
|  |  | 1x Resina | 30 dias | 60 dias | 1.120289 | 0.8855629 | -0.7626355 | 3.003213
[5 empty] | 90 dias | 2,342* | 0.005872375 | 0.4591758 | 4.225024
[5 empty] | 120 dias | 3,246* | 4.434691e-05 | 1.363313 | 5.129161
[5 empty] | 150 dias | 3,372* | 2.130531e-05 | 1.489249 | 5.255097
|  |  |  | 60 dias | 30 dias | -1.120289 | 0.8855629 | -3.003213 | 0.7626355
[5 empty] | 90 dias | 1.221811 | 0.4285127 | -0.4970555 | 2.940678
[5 empty] | 120 dias | 2,126* | 0.006269713 | 0.4070813 | 3.844815
[5 empty] | 150 dias | 2,252* | 0.003138337 | 0.5330174 | 3.970751
|  |  |  | 90 dias | 30 dias | -2,342* | 0.005872375 | -4.225024 | -0.4591758
[5 empty] | 60 dias | -1.221811 | 0.4285127 | -2.940678 | 0.4970555
[5 empty] | 120 dias | 0.9041368 | 1 | -0.81473 | 2.623004
[5 empty] | 150 dias | 1.030073 | 0.8632675 | -0.6887939 | 2.74894
|  |  |  | 120 dias | 30 dias | -3,246* | 4.434691e-05 | -5.129161 | -1.363313
[5 empty] | 60 dias | -2,126* | 0.006269713 | -3.844815 | -0.4070813
[5 empty] | 90 dias | -0.9041368 | 1 | -2.623004 | 0.81473
[5 empty] | 150 dias | 0.1259361 | 1 | -1.592931 | 1.844803
|  |  |  | 150 dias | 30 dias | -3,372* | 2.130531e-05 | -5.255097 | -1.489249
[5 empty] | 60 dias | -2,252* | 0.003138337 | -3.970751 | -0.5330174
[5 empty] | 90 dias | -1.030073 | 0.8632675 | -2.74894 | 0.6887939
[5 empty] | 120 dias | -0.1259361 | 1 | -1.844803 | 1.592931
|  |  | 2x Resina | 30 dias | 60 dias | 0.7206765414 | 1 | -1.042631 | 2.483984
[5 empty] | 90 dias | 1.754508 | 0.05187161 | -0.008798971 | 3.517815
[5 empty] | 120 dias | 2,324* | 0.003852077 | 0.5607476 | 4.087362
[5 empty] | 150 dias | .b
|  |  |  | 60 dias | 30 dias | -0.7206765414 | 1 | -2.483984 | 1.042631
[5 empty] | 90 dias | 1.033832 | 0.5112677 | -0.5758402 | 2.643503
[5 empty] | 120 dias | 1.603378 | 0.05146112 | -0.006293588 | 3.21305
[5 empty] | 150 dias | .b
|  |  |  | 90 dias | 30 dias | -1.754508 | 0.05187161 | -3.517815 | 0.008798971
[5 empty] | 60 dias | -1.033832 | 0.5112677 | -2.643503 | 0.5758402
[5 empty] | 120 dias | 0.5695466 | 1 | -1.040125 | 2.179218
[5 empty] | 150 dias | .b
|  |  |  | 120 dias | 30 dias | -2,324* | 0.003852077 | -4.087362 | -0.5607476
[5 empty] | 60 dias | -1.603378 | 0.05146112 | -3.21305 | 0.006293588
[5 empty] | 90 dias | -0.5695466 | 1 | -2.179218 | 1.040125
[5 empty] | 150 dias | .b
|  |  |  | 150 dias | 30 dias | .c
[5 empty] | 60 dias | .c
[5 empty] | 90 dias | .c
[5 empty] | 120 dias | .c
Baseado em médias marginais estimadas
*. A diferença média é significativa no nível 0,05.
b. A combinação de nível de fatores em (J) não é observada.
c. A combinação de nível de fatores em (I) não é observada.
d. Ajustamento para diversas comparações: Bonferroni.

## Planilha3
Para converter esses valores em porcentagem, basta multiplicá-los por 100. Segue o resultado para os pares de valores fornecidos:
Valor 1 | Valor 2 | Percentagem 1 (%) | Percentagem 2 (%)
-0.019 | 0.032 | -1.9% | 3.2%
-0.016 | 0.035 | -1.6% | 3.5%
-0.021 | 0.034 | -2.1% | 3.4%
0.001 | 0.037 | 0.1% | 3.7%
0.004 | 0.040 | 0.4% | 4.0%
-0.001 | 0.038 | -0.1% | 3.8%
- | - | - | -
0.021 | 0.045 | 2.1% | 4.5%
0.011 | 0.037 | 1.1% | 3.7%
- | - | - | -
0.023 | 0.044 | 2.3% | 4.4%
Se precisar de mais alguma análise ou ajustes, é só avisar!

## Gráfico secante
Post Hoc Tests
Ouricuri
Aplicação | Período | Deformação |  |  | Post Hoc Comparisons - Tratamentos ✻ RM Factor 1
Sem resina | 00 dias | 92.98282 | 0.9298282 | [6 empty] | 95% CI for Mean Difference |  |  |  |  | Comparações por Método Pairwise
Sem resina | 30 dias | 41.02284 | 0.4102284 |  |  |  |  | Mean Difference |  | Lower | Upper | Cohen's d | pbonf |  | Variável dependente: | secante
Sem resina | 60 dias | 69.36686 | 0.6936686 |  | Sem, resina, T1 |  | 1x, resina, T1 | 4.219e-12 |  | -4592 | 4592 | 1.776e-12 | 1000 |  | Tratamentos |  |  | Diferença média (I-J) | Sig.d | 95% Intervalo de Confiança para Diferençad
1x resin | 0 dias | 143.7003 | 1.437003 |  |  |  | 2x, resina, T2 | 2296 |  | -2297 | 6888 | 1011 | 1000 | [6 empty] | Limite inferior | Limite superior
1x resina | 30 dias | 191.567 | 1.91567 |  |  |  | Sem, resina, T3 | 7753 |  | 3232 | 12274 | 3415 | < .001 | *** | Sem resina | 30 dias | 60 dias | 8.604613 | 0.08808494 | -0.8872811 | 18.09651
1x resina | 60 dias | 105.4743 | 1.054743 |  |  |  | 1x, resina, T3 | 8738 |  | 4146 | 13331 | 3849 | < .001 | *** |  |  | 90 dias | 8.342381 | 0.1219956 | -1.473561 | 18.15832
1x resina | 90 dias | 396.5133 | 3.965133
1x resina | 120 dias | 268.5482 | 2.685482 |  |  |  | 2x, resina, T3 | 8893 |  | 4301 | 13486 | 3917 | < .001 | ***
2x resin | 0 dias | 191.2611 | 1.912611 |  |  |  | 2x, resina, T4 | 5635 |  | 1043 | 10228 | 2482 | 0.002 | **
2x resina | 30 dias | 495.9587 | 4.959587 |  |  |  | Sem, resina, T5 | 4470 |  | -0.052 | 8991 | 1969 | 0.058 |  |  | 60 dias | 30 dias | -8.604613 | 0.08808494 | -18.09651 | 0.8872811
2x resina | 60 dias | 263.6734 | 2.636734 |  |  |  | 1x, resina, T5 | 6292 |  | 1700 | 10885 | 2771 | < .001 | *** |  |  | 90 dias | -0.2622315 | 1 | -9.280918 | 8.756455
2x resina | 90 dias | 556.3432 | 5.563432 |  |  |  | 2x, resina, T5 | 6154 |  | 1562 | 10747 | 2711 | < .001 | *** |  |  | 120 dias | .a
[7 empty] | 2x, resina, T6 | 6653 |  | 2060 | 11245 | 2930 | < .001 | *** |  |  | 150 dias | .a
[7 empty] | Sem, resina, T7 | 7333 |  | 2812 | 11854 | 3230 | < .001 | *** |  | 90 dias | 30 dias | -8.342381 | 0.1219956 | -18.15832 | 1.473561
[7 empty] | 1x, resina, T7 | 7669 |  | 3076 | 12261 | 3378 | < .001 | *** |  |  | 60 dias | 0.2622315 | 1 | -8.756455 | 9.280918
[7 empty] | 2x, resina, T7 | 9856 |  | 5264 | 14449 | 4341 | < .001 | ***
[5 empty] | 1x, resina, T1 |  | 2x, resina, T1 | 3.553e-12 |  | -4592 | 4592 | 2.665e-12 | 1000
[7 empty] | Sem, resina, T2 | 4271 |  | -0.321 | 8864 | 1881 | 0.127 |  |  | 120 dias
[7 empty] | 1x, resina, T2 | 3490 |  | -1032 | 8011 | 1537 | 0.857
[7 empty] | 2x, resina, T2 | 2296 |  | -2297 | 6888 | 1011 | 1000
[7 empty] | Sem, resina, T3 | 7753 |  | 3161 | 12346 | 3415 | < .001 | ***
[7 empty] | 1x, resina, T3 | 8738 |  | 4217 | 13259 | 3849 | < .001 | *** |  | 150 dias
[7 empty] | 2x, resina, T3 | 8893 |  | 4301 | 13486 | 3917 | < .001 | ***
[7 empty] | Sem, resina, T4 | 5577 |  | 0.984 | 10169 | 2456 | 0.002 | **
[7 empty] | 1x, resina, T4 | 6539 |  | 2017 | 11060 | 2880 | < .001 | ***
[7 empty] | 2x, resina, T4 | 5635 |  | 1043 | 10228 | 2482 | 0.002 | ** | 1x Resina | 30 dias | 60 dias | 10.10755 | 0.1102368 | -1.116628 | 21.33173
[6 empty] | Sem, resina, T5 | 4470 |  | -0.123 | 9062 | 1969 | 0.072 |  |  |  |  | 90 dias | 13,315* | 0.009974452 | 2.091108 | 24.53947
[6 empty] | 1x, resina, T5 | 6292 |  | 1771 | 10813 | 2771 | < .001 | *** |  |  |  | 120 dias | 10.23595 | 0.1009238 | -0.9882288 | 21.46013
[6 empty] | 2x, resina, T5 | 6154 |  | 1562 | 10747 | 2711 | < .001 | *** |  |  |  | 150 dias | 11,685* | 0.03556455 | 0.4603681 | 22.90873
[6 empty] | Sem, resina, T6 | 4470 |  | -0.123 | 9062 | 1969 | 0.072 |  |  |  | 60 dias | 30 dias | -10.10755 | 0.1102368 | -21.33173 | 1.116628
[6 empty] | 1x, resina, T6 | 7763 |  | 3241 | 12284 | 3419 | < .001 | *** |  |  |  | 90 dias | 3.207735411 | 1 | -7.038491 | 13.45396
[6 empty] | 2x, resina, T6 | 6653 |  | 2060 | 11245 | 2930 | < .001 | *** |  |  |  | 120 dias | 0.128399 | 1 | -10.11783 | 10.37463
[6 empty] | Sem, resina, T7 | 7333 |  | 2741 | 11926 | 3230 | < .001 | *** |  |  |  | 150 dias | 1.576996 | 1 | -8.669231 | 11.82322
[6 empty] | 1x, resina, T7 | 7669 |  | 3148 | 12190 | 3378 | < .001 | *** |  |  | 90 dias | 30 dias | -13,315* | 0.009974452 | -24.53947 | -2.091108
[6 empty] | 2x, resina, T7 | 9856 |  | 5264 | 14449 | 4341 | < .001 | *** |  |  |  | 60 dias | -3.207735411 | 1 | -13.45396 | 7.038491
|  |  |  | 2x, resina, T1 |  | Sem, resina, T2 | 4271 |  | -0.321 | 8864 | 1881 | 0.127 |  |  |  |  | 120 dias | -3.079336 | 1 | -13.32556 | 7.16689
[6 empty] | 1x, resina, T2 | 3490 |  | -1103 | 8082 | 1537 | 0.996 |  |  |  |  | 150 dias | -1.63074 | 1 | -11.87697 | 8.615487
[6 empty] | 2x, resina, T2 | 2296 |  | -2226 | 6817 | 1011 | 1000 |  |  |  | 120 dias | 30 dias | -10.23595 | 0.1009238 | -21.46013 | 0.9882288
[6 empty] | Sem, resina, T3 | 7753 |  | 3161 | 12346 | 3415 | < .001 | *** |  |  |  | 60 dias | -0.128399 | 1 | -10.37463 | 10.11783
[6 empty] | 1x, resina, T3 | 8738 |  | 4146 | 13331 | 3849 | < .001 | *** |  |  |  | 90 dias | 3.079336 | 1 | -7.16689 | 13.32556
[6 empty] | 2x, resina, T3 | 8893 |  | 4372 | 13415 | 3917 | < .001 | *** |  |  |  | 150 dias | 1.448597 | 1 | -8.79763 | 11.69482
[6 empty] | Sem, resina, T4 | 5577 |  | 0.984 | 10169 | 2456 | 0.002 | ** |  |  | 150 dias | 30 dias | -11,685* | 0.03556455 | -22.90873 | -0.4603681
[6 empty] | 1x, resina, T4 | 6539 |  | 1946 | 11131 | 2880 | < .001 | *** |  |  |  | 60 dias | -1.576996 | 1 | -11.82322 | 8.669231
[6 empty] | 2x, resina, T4 | 5635 |  | 1114 | 10156 | 2482 | 0.001 | ** |  |  |  | 90 dias | 1.63074 | 1 | -8.615487 | 11.87697
[6 empty] | Sem, resina, T5 | 4470 |  | -0.123 | 9062 | 1969 | 0.072 |  |  |  |  | 120 dias | -1.448597 | 1 | -11.69482 | 8.79763
[6 empty] | 1x, resina, T5 | 6292 |  | 1700 | 10885 | 2771 | < .001 | *** |  | 2x Resina | 30 dias | 60 dias | 13,139* | 0.006898858 | 2.627765 | 23.65004
[6 empty] | 2x, resina, T5 | 6154 |  | 1633 | 10676 | 2711 | < .001 | *** |  |  |  | 90 dias | 16,489* | 0.0003911006 | 5.978236 | 27.00051
[6 empty] | Sem, resina, T6 | 4470 |  | -0.123 | 9062 | 1969 | 0.072 |  |  |  |  | 120 dias | 6.78672 | 0.5016307 | -3.724417 | 17.29786
[6 empty] | 1x, resina, T6 | 7763 |  | 3170 | 12355 | 3419 | < .001 | *** |  |  |  | 150 dias | .a
[6 empty] | 2x, resina, T6 | 6653 |  | 2131 | 11174 | 2930 | < .001 | *** |  |  | 60 dias | 30 dias | -13,139* | 0.006898858 | -23.65004 | -2.627765
[6 empty] | Sem, resina, T7 | 7333 |  | 2741 | 11926 | 3230 | < .001 | *** |  |  |  | 90 dias | 3.350471 | 1 | -6.244841 | 12.94578
[6 empty] | 1x, resina, T7 | 7669 |  | 3076 | 12261 | 3378 | < .001 | *** |  |  |  | 120 dias | -6.352182 | 0.4574832 | -15.94749 | 3.243129
[6 empty] | 2x, resina, T7 | 9856 |  | 5335 | 14377 | 4341 | < .001 | *** |  |  |  | 150 dias | .a
|  |  |  | Sem, resina, T2 |  | 1x, resina, T2 | -0.781 |  | -5374 | 3811 | -0.344 | 1000 |  |  |  | 90 dias | 30 dias | -16,489* | 0.0003911006 | -27.00051 | -5.978236
[6 empty] | 2x, resina, T2 | -1976 |  | -6568 | 2617 | -0.870 | 1000 |  |  |  |  | 60 dias | -3.350471 | 1 | -12.94578 | 6.244841
[6 empty] | Sem, resina, T3 | 3482 |  | -1039 | 8003 | 1534 | 0.874 |  |  |  |  | 120 dias | -9,703* | 0.04602668 | -19.29796 | -0.1073418
[6 empty] | 1x, resina, T3 | 4467 |  | -0.125 | 9060 | 1968 | 0.072 |  |  |  |  | 150 dias | .a
[6 empty] | 2x, resina, T3 | 4622 |  | 0.030 | 9215 | 2036 | 0.046 | * |  |  | 120 dias | 30 dias | -6.78672 | 0.5016307 | -17.29786 | 3.724417
[6 empty] | Sem, resina, T4 | 1306 |  | -3216 | 5827 | 0.575 | 1000 |  |  |  |  | 60 dias | 6.352182 | 0.4574832 | -3.243129 | 15.94749
[6 empty] | 1x, resina, T4 | 2267 |  | -2325 | 6860 | 0.999 | 1000 |  |  |  |  | 90 dias | 9,703* | 0.04602668 | 0.1073418 | 19.29796
[6 empty] | 2x, resina, T4 | 1364 |  | -3228 | 5957 | 0.601 | 1000 |  |  |  |  | 150 dias | .a
[6 empty] | Sem, resina, T5 | 0.198 |  | -4323 | 4720 | 0.087 | 1000 |  |  |  | 150 dias | 30 dias | .b
[6 empty] | 1x, resina, T5 | 2021 |  | -2571 | 6614 | 0.890 | 1000 |  |  |  |  | 60 dias | .b
[6 empty] | 2x, resina, T5 | 1883 |  | -2709 | 6476 | 0.829 | 1000 |  |  |  |  | 90 dias | .b
[6 empty] | Sem, resina, T6 | 0.198 |  | -4323 | 4720 | 0.087 | 1000 |  |  |  |  | 120 dias | .b
[6 empty] | 1x, resina, T6 | 3491 |  | -1101 | 8084 | 1538 | 0.992 |  |  | Baseado em médias marginais estimadas
[6 empty] | 2x, resina, T6 | 2381 |  | -2211 | 6974 | 1049 | 1000 |  |  | *. A diferença média é significativa no nível 0,05.
[6 empty] | Sem, resina, T7 | 3062 |  | -1459 | 7583 | 1349 | 1000 |  |  | a. A combinação de nível de fatores em (J) não é observada.
[6 empty] | 1x, resina, T7 | 3398 |  | -1195 | 7990 | 1497 | 1000 |  |  | b. A combinação de nível de fatores em (I) não é observada.
[6 empty] | 2x, resina, T7 | 5585 |  | 0.992 | 10177 | 2460 | 0.002 | ** |  | d. Ajustamento para diversas comparações: Bonferroni.
|  |  |  | 1x, resina, T2 |  | 2x, resina, T2 | -1194 |  | -5787 | 3398 | -0.526 | 1000
[6 empty] | Sem, resina, T3 | 4264 |  | -0.329 | 8856 | 1878 | 0.130
[6 empty] | 1x, resina, T3 | 5249 |  | 0.727 | 9770 | 2312 | 0.005 | **
[6 empty] | 2x, resina, T3 | 5404 |  | 0.811 | 9996 | 2380 | 0.004 | **
[6 empty] | Sem, resina, T4 | 2087 |  | -2505 | 6680 | 0.919 | 1000
[6 empty] | 1x, resina, T4 | 3049 |  | -1472 | 7570 | 1343 | 1000
[6 empty] | 2x, resina, T4 | 2146 |  | -2447 | 6738 | 0.945 | 1000
[6 empty] | Sem, resina, T5 | 0.980 |  | -3613 | 5572 | 0.432 | 1000
[6 empty] | 1x, resina, T5 | 2803 |  | -1719 | 7324 | 1234 | 1000
[6 empty] | 2x, resina, T5 | 2665 |  | -1928 | 7257 | 1174 | 1000
[6 empty] | Sem, resina, T6 | 0.980 |  | -3613 | 5572 | 0.432 | 1000
[6 empty] | 1x, resina, T6 | 4273 |  | -0.248 | 8794 | 1882 | 0.104
[6 empty] | 2x, resina, T6 | 3163 |  | -1430 | 7755 | 1393 | 1000
[6 empty] | Sem, resina, T7 | 3843 |  | -0.749 | 8436 | 1693 | 0.406
[6 empty] | 1x, resina, T7 | 4179 |  | -0.342 | 8700 | 1841 | 0.136
[6 empty] | 2x, resina, T7 | 6366 |  | 1774 | 10959 | 2804 | < .001 | ***
|  |  |  | 2x, resina, T2 |  | Sem, resina, T3 | 5458 |  | 0.865 | 10050 | 2404 | 0.003 | **
[6 empty] | 1x, resina, T3 | 6443 |  | 1850 | 11035 | 2838 | < .001 | ***
[6 empty] | 2x, resina, T3 | 6598 |  | 2077 | 11119 | 2906 | < .001 | ***
[6 empty] | Sem, resina, T4 | 3281 |  | -1311 | 7874 | 1445 | 1000
[6 empty] | 1x, resina, T4 | 4243 |  | -0.350 | 8835 | 1869 | 0.137
[6 empty] | 2x, resina, T4 | 3340 |  | -1182 | 7861 | 1471 | 1000
[6 empty] | Sem, resina, T5 | 2174 |  | -2418 | 6766 | 0.958 | 1000
[6 empty] | 1x, resina, T5 | 3997 |  | -0.596 | 8589 | 1760 | 0.271
[6 empty] | 2x, resina, T5 | 3859 |  | -0.662 | 8380 | 1700 | 0.329
[6 empty] | Sem, resina, T6 | 2174 |  | -2418 | 6766 | 0.958 | 1000
[6 empty] | 1x, resina, T6 | 5467 |  | 0.874 | 10059 | 2408 | 0.003 | **
[6 empty] | 2x, resina, T6 | 4357 |  | -0.164 | 8878 | 1919 | 0.081
[6 empty] | Sem, resina, T7 | 5038 |  | 0.445 | 9630 | 2219 | 0.013 | *
[6 empty] | 1x, resina, T7 | 5373 |  | 0.781 | 9966 | 2367 | 0.004 | **
[6 empty] | 2x, resina, T7 | 7560 |  | 3039 | 12082 | 3330 | < .001 | ***
|  |  |  | Sem, resina, T3 |  | 1x, resina, T3 | 0.985 |  | -3608 | 5577 | 0.434 | 1000
[6 empty] | 2x, resina, T3 | 1140 |  | -3452 | 5733 | 0.502 | 1000
[6 empty] | Sem, resina, T4 | -2176 |  | -6698 | 2345 | -0.959 | 1000
[6 empty] | 1x, resina, T4 | -1215 |  | -5807 | 3378 | -0.535 | 1000
[6 empty] | 2x, resina, T4 | -2118 |  | -6711 | 2474 | -0.933 | 1000
[6 empty] | Sem, resina, T5 | -3284 |  | -7805 | 1238 | -1446 | 1000
[6 empty] | 1x, resina, T5 | -1461 |  | -6053 | 3132 | -0.643 | 1000
[6 empty] | 2x, resina, T5 | -1599 |  | -6191 | 2994 | -0.704 | 1000
[6 empty] | Sem, resina, T6 | -3284 |  | -7805 | 1238 | -1446 | 1000
[6 empty] | 1x, resina, T6 | 0.009 |  | -4583 | 4602 | 0.004 | 1000
[6 empty] | 2x, resina, T6 | -1101 |  | -5693 | 3492 | -0.485 | 1000
[6 empty] | Sem, resina, T7 | -0.420 |  | -4941 | 4101 | -0.185 | 1000
[6 empty] | 1x, resina, T7 | -0.084 |  | -4677 | 4508 | -0.037 | 1000
[6 empty] | 2x, resina, T7 | 2103 |  | -2490 | 6695 | 0.926 | 1000
|  |  |  | 1x, resina, T3 |  | 2x, resina, T3 | 0.155 |  | -4437 | 4748 | 0.068 | 1000
[6 empty] | Sem, resina, T4 | -3161 |  | -7754 | 1431 | -1392 | 1000
[6 empty] | 1x, resina, T4 | -2200 |  | -6721 | 2322 | -0.969 | 1000
[6 empty] | 2x, resina, T4 | -3103 |  | -7695 | 1490 | -1367 | 1000
[6 empty] | Sem, resina, T5 | -4269 |  | -8861 | 0.324 | -1880 | 0.128
[6 empty] | 1x, resina, T5 | -2446 |  | -6967 | 2075 | -1077 | 1000
[6 empty] | 2x, resina, T5 | -2584 |  | -7176 | 2009 | -1138 | 1000
[6 empty] | Sem, resina, T6 | -4269 |  | -8861 | 0.324 | -1880 | 0.128
[6 empty] | 1x, resina, T6 | -0.976 |  | -5497 | 3546 | -0.430 | 1000
[6 empty] | 2x, resina, T6 | -2086 |  | -6678 | 2507 | -0.919 | 1000
[6 empty] | Sem, resina, T7 | -1405 |  | -5998 | 3187 | -0.619 | 1000
[6 empty] | 1x, resina, T7 | -1069 |  | -5591 | 3452 | -0.471 | 1000
[6 empty] | 2x, resina, T7 | 1118 |  | -3475 | 5710 | 0.492 | 1000
|  |  |  | 2x, resina, T3 |  | Sem, resina, T4 | -3317 |  | -7909 | 1276 | -1461 | 1000
[6 empty] | 1x, resina, T4 | -2355 |  | -6947 | 2238 | -1037 | 1000
[6 empty] | 2x, resina, T4 | -3258 |  | -7779 | 1263 | -1435 | 1000
[6 empty] | Sem, resina, T5 | -4424 |  | -9016 | 0.169 | -1948 | 0.082
[6 empty] | 1x, resina, T5 | -2601 |  | -7194 | 1991 | -1146 | 1000
[6 empty] | 2x, resina, T5 | -2739 |  | -7260 | 1782 | -1206 | 1000
[6 empty] | Sem, resina, T6 | -4424 |  | -9016 | 0.169 | -1948 | 0.082
[6 empty] | 1x, resina, T6 | -1131 |  | -5723 | 3462 | -0.498 | 1000
[6 empty] | 2x, resina, T6 | -2241 |  | -6762 | 2280 | -0.987 | 1000
[6 empty] | Sem, resina, T7 | -1560 |  | -6153 | 3032 | -0.687 | 1000
[6 empty] | 1x, resina, T7 | -1225 |  | -5817 | 3368 | -0.539 | 1000
[6 empty] | 2x, resina, T7 | 0.963 |  | -3558 | 5484 | 0.424 | 1000
|  |  |  | Sem, resina, T4 |  | 1x, resina, T4 | 0.962 |  | -3631 | 5554 | 0.424 | 1000
[6 empty] | 2x, resina, T4 | 0.058 |  | -4534 | 4651 | 0.026 | 1000
[6 empty] | Sem, resina, T5 | -1107 |  | -5628 | 3414 | -0.488 | 1000
[6 empty] | 1x, resina, T5 | 0.716 |  | -3877 | 5308 | 0.315 | 1000
[6 empty] | 2x, resina, T5 | 0.578 |  | -4015 | 5170 | 0.254 | 1000
[6 empty] | Sem, resina, T6 | -1107 |  | -5628 | 3414 | -0.488 | 1000
[6 empty] | 1x, resina, T6 | 2186 |  | -2407 | 6778 | 0.963 | 1000
[6 empty] | 2x, resina, T6 | 1076 |  | -3517 | 5668 | 0.474 | 1000
[6 empty] | Sem, resina, T7 | 1756 |  | -2765 | 6278 | 0.774 | 1000
[6 empty] | 1x, resina, T7 | 2092 |  | -2500 | 6685 | 0.921 | 1000
[6 empty] | 2x, resina, T7 | 4279 |  | -0.313 | 8872 | 1885 | 0.124
|  |  |  | 1x, resina, T4 |  | 2x, resina, T4 | -0.903 |  | -5496 | 3689 | -0.398 | 1000
[6 empty] | Sem, resina, T5 | -2069 |  | -6661 | 2524 | -0.911 | 1000
[6 empty] | 1x, resina, T5 | -0.246 |  | -4768 | 4275 | -0.109 | 1000
[6 empty] | 2x, resina, T5 | -0.384 |  | -4977 | 4208 | -0.169 | 1000
[6 empty] | Sem, resina, T6 | -2069 |  | -6661 | 2524 | -0.911 | 1000
[6 empty] | 1x, resina, T6 | 1224 |  | -3297 | 5745 | 0.539 | 1000
[6 empty] | 2x, resina, T6 | 0.114 |  | -4478 | 4707 | 0.050 | 1000
[6 empty] | Sem, resina, T7 | 0.795 |  | -3798 | 5387 | 0.350 | 1000
[6 empty] | 1x, resina, T7 | 1130 |  | -3391 | 5651 | 0.498 | 1000
[6 empty] | 2x, resina, T7 | 3318 |  | -1275 | 7910 | 1461 | 1000
|  |  |  | 2x, resina, T4 |  | Sem, resina, T5 | -1166 |  | -5758 | 3427 | -0.513 | 1000
[6 empty] | 1x, resina, T5 | 0.657 |  | -3935 | 5250 | 0.289 | 1000
[6 empty] | 2x, resina, T5 | 0.519 |  | -4002 | 5040 | 0.229 | 1000
[6 empty] | Sem, resina, T6 | -1166 |  | -5758 | 3427 | -0.513 | 1000
[6 empty] | 1x, resina, T6 | 2127 |  | -2465 | 6720 | 0.937 | 1000
[6 empty] | 2x, resina, T6 | 1017 |  | -3504 | 5539 | 0.448 | 1000
[6 empty] | Sem, resina, T7 | 1698 |  | -2895 | 6290 | 0.748 | 1000
[6 empty] | 1x, resina, T7 | 2034 |  | -2559 | 6626 | 0.896 | 1000
[6 empty] | 2x, resina, T7 | 4221 |  | -0.300 | 8742 | 1859 | 0.120
|  |  |  | Sem, resina, T5 |  | 1x, resina, T5 | 1823 |  | -2770 | 6415 | 0.803 | 1000
[6 empty] | 2x, resina, T5 | 1685 |  | -2908 | 6277 | 0.742 | 1000
[6 empty] | Sem, resina, T6 | 4.913e-12 |  | -4521 | 4521 | 1.776e-12 | 1000
[6 empty] | 1x, resina, T6 | 3293 |  | -1300 | 7885 | 1450 | 1000
[6 empty] | 2x, resina, T6 | 2183 |  | -2409 | 6776 | 0.962 | 1000
[6 empty] | Sem, resina, T7 | 2864 |  | -1658 | 7385 | 1261 | 1000
[6 empty] | 1x, resina, T7 | 3199 |  | -1393 | 7792 | 1409 | 1000
[6 empty] | 2x, resina, T7 | 5386 |  | 0.794 | 9979 | 2373 | 0.004 | **
|  |  |  | 1x, resina, T5 |  | 2x, resina, T5 | -0.138 |  | -4730 | 4455 | -0.061 | 1000
[6 empty] | Sem, resina, T6 | -1823 |  | -6415 | 2770 | -0.803 | 1000
[6 empty] | 1x, resina, T6 | 1470 |  | -3051 | 5992 | 0.648 | 1000
[6 empty] | 2x, resina, T6 | 0.360 |  | -4232 | 4953 | 0.159 | 1000
[6 empty] | Sem, resina, T7 | 1041 |  | -3552 | 5633 | 0.458 | 1000
[6 empty] | 1x, resina, T7 | 1377 |  | -3145 | 5898 | 0.606 | 1000
[6 empty] | 2x, resina, T7 | 3564 |  | -1029 | 8156 | 1570 | 0.830
|  |  |  | 2x, resina, T5 |  | Sem, resina, T6 | -1685 |  | -6277 | 2908 | -0.742 | 1000
[6 empty] | 1x, resina, T6 | 1608 |  | -2984 | 6201 | 0.708 | 1000
[6 empty] | 2x, resina, T6 | 0.498 |  | -4023 | 5019 | 0.219 | 1000
[6 empty] | Sem, resina, T7 | 1179 |  | -3414 | 5771 | 0.519 | 1000
[6 empty] | 1x, resina, T7 | 1514 |  | -3078 | 6107 | 0.667 | 1000
[6 empty] | 2x, resina, T7 | 3702 |  | -0.819 | 8223 | 1630 | 0.498
|  |  |  | Sem, resina, T6 |  | 1x, resina, T6 | 3293 |  | -1300 | 7885 | 1450 | 1000
[6 empty] | 2x, resina, T6 | 2183 |  | -2409 | 6776 | 0.962 | 1000
[6 empty] | Sem, resina, T7 | 2864 |  | -1658 | 7385 | 1261 | 1000
[6 empty] | 1x, resina, T7 | 3199 |  | -1393 | 7792 | 1409 | 1000
[6 empty] | 2x, resina, T7 | 5386 |  | 0.794 | 9979 | 2373 | 0.004 | **
|  |  |  | 1x, resina, T6 |  | 2x, resina, T6 | -1110 |  | -5702 | 3483 | -0.489 | 1000
[6 empty] | Sem, resina, T7 | -0.429 |  | -5022 | 4163 | -0.189 | 1000
[6 empty] | 1x, resina, T7 | -0.094 |  | -4615 | 4427 | -0.041 | 1000
[6 empty] | 2x, resina, T7 | 2094 |  | -2499 | 6686 | 0.922 | 1000
|  |  |  | 2x, resina, T6 |  | Sem, resina, T7 | 0.681 |  | -3912 | 5273 | 0.300 | 1000
[6 empty] | 1x, resina, T7 | 1016 |  | -3576 | 5609 | 0.448 | 1000
[6 empty] | 2x, resina, T7 | 3203 |  | -1318 | 7725 | 1411 | 1000
|  |  |  | Sem, resina, T7 |  | 1x, resina, T7 | 0.336 |  | -4257 | 4928 | 0.148 | 1000
[6 empty] | 2x, resina, T7 | 2523 |  | -2070 | 7115 | 1111 | 1000
|  |  |  | 1x, resina, T7 |  | 2x, resina, T7 | 2187 |  | -2405 | 6780 | 0.963 | 1000
* p < .05, ** p < .01, *** p < .001
Note. P-value and confidence intervals adjusted for comparing a family of 210 estimates (confidence intervals corrected using the bonferroni method).

## resistencia a tração
Post Hoc Tests
Ouricuri
Aplicação | Período | Tração |  | Post Hoc Comparisons - Tratamentos ✻ RM Factor 1
Sem resina | 0 | 3.144241 | [6 empty] | 95% CI for Mean Difference |  |  |  |  | Comparações por Método Pairwise
Sem resina | 1 | 1.563297 |  |  |  |  | Mean Difference |  | Lower | Upper | Cohen's d | pbonf |  | Variável dependente: | secante
Sem resina | 2 | 1.270683 |  | Sem, resina, T1 |  | 1x, resina, T1 | 4.219e-12 |  | -4592 | 4592 | 1.776e-12 | 1000 |  | Tratamentos |  |  | Diferença média (I-J) | Sig.d | 95% Intervalo de Confiança para Diferençad
1x resin | 0 | 5.4809698 |  |  |  | 2x, resina, T2 | 2296 |  | -2297 | 6888 | 1011 | 1000 | [6 empty] | Limite inferior | Limite superior
1x resina | 1 | 3.696185 |  |  |  | Sem, resina, T3 | 7753 |  | 3232 | 12274 | 3415 | < .001 | *** | Sem resina | 30 dias | 60 dias | 8.604613 | 0.08808494 | -0.8872811 | 18.09651
1x resina | 2 | 1.389524 |  |  |  | 1x, resina, T3 | 8738 |  | 4146 | 13331 | 3849 | < .001 | *** |  |  | 90 dias | 8.342381 | 0.1219956 | -1.473561 | 18.15832
1x resina | 3 | 1.360369
1x resina | 4 | 0.964389 |  |  |  | 2x, resina, T3 | 8893 |  | 4301 | 13486 | 3917 | < .001 | ***
2x resin | 0 | 5.761251 |  |  |  | 2x, resina, T4 | 5635 |  | 1043 | 10228 | 2482 | 0.002 | **
2x resina | 1 | 1.97708 |  |  |  | Sem, resina, T5 | 4470 |  | -0.052 | 8991 | 1969 | 0.058 |  |  | 60 dias | 30 dias | -8.604613 | 0.08808494 | -18.09651 | 0.8872811
2x resina | 2 | 1.069434 |  |  |  | 1x, resina, T5 | 6292 |  | 1700 | 10885 | 2771 | < .001 | *** |  |  | 90 dias | -0.2622315 | 1 | -9.280918 | 8.756455
2x resina | 3 | 1.548262 |  |  |  | 2x, resina, T5 | 6154 |  | 1562 | 10747 | 2711 | < .001 | *** |  |  | 120 dias | .a
[6 empty] | 2x, resina, T6 | 6653 |  | 2060 | 11245 | 2930 | < .001 | *** |  |  | 150 dias | .a
[6 empty] | Sem, resina, T7 | 7333 |  | 2812 | 11854 | 3230 | < .001 | *** |  | 90 dias | 30 dias | -8.342381 | 0.1219956 | -18.15832 | 1.473561
[6 empty] | 1x, resina, T7 | 7669 |  | 3076 | 12261 | 3378 | < .001 | *** |  |  | 60 dias | 0.2622315 | 1 | -8.756455 | 9.280918
[6 empty] | 2x, resina, T7 | 9856 |  | 5264 | 14449 | 4341 | < .001 | ***
|  |  |  | 1x, resina, T1 |  | 2x, resina, T1 | 3.553e-12 |  | -4592 | 4592 | 2.665e-12 | 1000
[6 empty] | Sem, resina, T2 | 4271 |  | -0.321 | 8864 | 1881 | 0.127 |  |  | 120 dias
[6 empty] | 1x, resina, T2 | 3490 |  | -1032 | 8011 | 1537 | 0.857
[6 empty] | 2x, resina, T2 | 2296 |  | -2297 | 6888 | 1011 | 1000
[6 empty] | Sem, resina, T3 | 7753 |  | 3161 | 12346 | 3415 | < .001 | ***
[6 empty] | 1x, resina, T3 | 8738 |  | 4217 | 13259 | 3849 | < .001 | *** |  | 150 dias
[6 empty] | 2x, resina, T3 | 8893 |  | 4301 | 13486 | 3917 | < .001 | ***
[6 empty] | Sem, resina, T4 | 5577 |  | 0.984 | 10169 | 2456 | 0.002 | **
[6 empty] | 1x, resina, T4 | 6539 |  | 2017 | 11060 | 2880 | < .001 | ***
[6 empty] | 2x, resina, T4 | 5635 |  | 1043 | 10228 | 2482 | 0.002 | ** | 1x Resina | 30 dias | 60 dias | 10.10755 | 0.1102368 | -1.116628 | 21.33173
[5 empty] | Sem, resina, T5 | 4470 |  | -0.123 | 9062 | 1969 | 0.072 |  |  |  |  | 90 dias | 13,315* | 0.009974452 | 2.091108 | 24.53947
[5 empty] | 1x, resina, T5 | 6292 |  | 1771 | 10813 | 2771 | < .001 | *** |  |  |  | 120 dias | 10.23595 | 0.1009238 | -0.9882288 | 21.46013
[5 empty] | 2x, resina, T5 | 6154 |  | 1562 | 10747 | 2711 | < .001 | *** |  |  |  | 150 dias | 11,685* | 0.03556455 | 0.4603681 | 22.90873
[5 empty] | Sem, resina, T6 | 4470 |  | -0.123 | 9062 | 1969 | 0.072 |  |  |  | 60 dias | 30 dias | -10.10755 | 0.1102368 | -21.33173 | 1.116628
[5 empty] | 1x, resina, T6 | 7763 |  | 3241 | 12284 | 3419 | < .001 | *** |  |  |  | 90 dias | 3.207735411 | 1 | -7.038491 | 13.45396
[5 empty] | 2x, resina, T6 | 6653 |  | 2060 | 11245 | 2930 | < .001 | *** |  |  |  | 120 dias | 0.128399 | 1 | -10.11783 | 10.37463
[5 empty] | Sem, resina, T7 | 7333 |  | 2741 | 11926 | 3230 | < .001 | *** |  |  |  | 150 dias | 1.576996 | 1 | -8.669231 | 11.82322
[5 empty] | 1x, resina, T7 | 7669 |  | 3148 | 12190 | 3378 | < .001 | *** |  |  | 90 dias | 30 dias | -13,315* | 0.009974452 | -24.53947 | -2.091108
[5 empty] | 2x, resina, T7 | 9856 |  | 5264 | 14449 | 4341 | < .001 | *** |  |  |  | 60 dias | -3.207735411 | 1 | -13.45396 | 7.038491
|  |  | 2x, resina, T1 |  | Sem, resina, T2 | 4271 |  | -0.321 | 8864 | 1881 | 0.127 |  |  |  |  | 120 dias | -3.079336 | 1 | -13.32556 | 7.16689
[5 empty] | 1x, resina, T2 | 3490 |  | -1103 | 8082 | 1537 | 0.996 |  |  |  |  | 150 dias | -1.63074 | 1 | -11.87697 | 8.615487
[5 empty] | 2x, resina, T2 | 2296 |  | -2226 | 6817 | 1011 | 1000 |  |  |  | 120 dias | 30 dias | -10.23595 | 0.1009238 | -21.46013 | 0.9882288
[5 empty] | Sem, resina, T3 | 7753 |  | 3161 | 12346 | 3415 | < .001 | *** |  |  |  | 60 dias | -0.128399 | 1 | -10.37463 | 10.11783
[5 empty] | 1x, resina, T3 | 8738 |  | 4146 | 13331 | 3849 | < .001 | *** |  |  |  | 90 dias | 3.079336 | 1 | -7.16689 | 13.32556
[5 empty] | 2x, resina, T3 | 8893 |  | 4372 | 13415 | 3917 | < .001 | *** |  |  |  | 150 dias | 1.448597 | 1 | -8.79763 | 11.69482
[5 empty] | Sem, resina, T4 | 5577 |  | 0.984 | 10169 | 2456 | 0.002 | ** |  |  | 150 dias | 30 dias | -11,685* | 0.03556455 | -22.90873 | -0.4603681
[5 empty] | 1x, resina, T4 | 6539 |  | 1946 | 11131 | 2880 | < .001 | *** |  |  |  | 60 dias | -1.576996 | 1 | -11.82322 | 8.669231
[5 empty] | 2x, resina, T4 | 5635 |  | 1114 | 10156 | 2482 | 0.001 | ** |  |  |  | 90 dias | 1.63074 | 1 | -8.615487 | 11.87697
[5 empty] | Sem, resina, T5 | 4470 |  | -0.123 | 9062 | 1969 | 0.072 |  |  |  |  | 120 dias | -1.448597 | 1 | -11.69482 | 8.79763
[5 empty] | 1x, resina, T5 | 6292 |  | 1700 | 10885 | 2771 | < .001 | *** |  | 2x Resina | 30 dias | 60 dias | 13,139* | 0.006898858 | 2.627765 | 23.65004
[5 empty] | 2x, resina, T5 | 6154 |  | 1633 | 10676 | 2711 | < .001 | *** |  |  |  | 90 dias | 16,489* | 0.0003911006 | 5.978236 | 27.00051
[5 empty] | Sem, resina, T6 | 4470 |  | -0.123 | 9062 | 1969 | 0.072 |  |  |  |  | 120 dias | 6.78672 | 0.5016307 | -3.724417 | 17.29786
[5 empty] | 1x, resina, T6 | 7763 |  | 3170 | 12355 | 3419 | < .001 | *** |  |  |  | 150 dias | .a
[5 empty] | 2x, resina, T6 | 6653 |  | 2131 | 11174 | 2930 | < .001 | *** |  |  | 60 dias | 30 dias | -13,139* | 0.006898858 | -23.65004 | -2.627765
[5 empty] | Sem, resina, T7 | 7333 |  | 2741 | 11926 | 3230 | < .001 | *** |  |  |  | 90 dias | 3.350471 | 1 | -6.244841 | 12.94578
[5 empty] | 1x, resina, T7 | 7669 |  | 3076 | 12261 | 3378 | < .001 | *** |  |  |  | 120 dias | -6.352182 | 0.4574832 | -15.94749 | 3.243129
[5 empty] | 2x, resina, T7 | 9856 |  | 5335 | 14377 | 4341 | < .001 | *** |  |  |  | 150 dias | .a
|  |  | Sem, resina, T2 |  | 1x, resina, T2 | -0.781 |  | -5374 | 3811 | -0.344 | 1000 |  |  |  | 90 dias | 30 dias | -16,489* | 0.0003911006 | -27.00051 | -5.978236
[5 empty] | 2x, resina, T2 | -1976 |  | -6568 | 2617 | -0.870 | 1000 |  |  |  |  | 60 dias | -3.350471 | 1 | -12.94578 | 6.244841
[5 empty] | Sem, resina, T3 | 3482 |  | -1039 | 8003 | 1534 | 0.874 |  |  |  |  | 120 dias | -9,703* | 0.04602668 | -19.29796 | -0.1073418
[5 empty] | 1x, resina, T3 | 4467 |  | -0.125 | 9060 | 1968 | 0.072 |  |  |  |  | 150 dias | .a
[5 empty] | 2x, resina, T3 | 4622 |  | 0.030 | 9215 | 2036 | 0.046 | * |  |  | 120 dias | 30 dias | -6.78672 | 0.5016307 | -17.29786 | 3.724417
[5 empty] | Sem, resina, T4 | 1306 |  | -3216 | 5827 | 0.575 | 1000 |  |  |  |  | 60 dias | 6.352182 | 0.4574832 | -3.243129 | 15.94749
[5 empty] | 1x, resina, T4 | 2267 |  | -2325 | 6860 | 0.999 | 1000 |  |  |  |  | 90 dias | 9,703* | 0.04602668 | 0.1073418 | 19.29796
[5 empty] | 2x, resina, T4 | 1364 |  | -3228 | 5957 | 0.601 | 1000 |  |  |  |  | 150 dias | .a
[5 empty] | Sem, resina, T5 | 0.198 |  | -4323 | 4720 | 0.087 | 1000 |  |  |  | 150 dias | 30 dias | .b
[5 empty] | 1x, resina, T5 | 2021 |  | -2571 | 6614 | 0.890 | 1000 |  |  |  |  | 60 dias | .b
[5 empty] | 2x, resina, T5 | 1883 |  | -2709 | 6476 | 0.829 | 1000 |  |  |  |  | 90 dias | .b
[5 empty] | Sem, resina, T6 | 0.198 |  | -4323 | 4720 | 0.087 | 1000 |  |  |  |  | 120 dias | .b
[5 empty] | 1x, resina, T6 | 3491 |  | -1101 | 8084 | 1538 | 0.992 |  |  | Baseado em médias marginais estimadas
[5 empty] | 2x, resina, T6 | 2381 |  | -2211 | 6974 | 1049 | 1000 |  |  | *. A diferença média é significativa no nível 0,05.
[5 empty] | Sem, resina, T7 | 3062 |  | -1459 | 7583 | 1349 | 1000 |  |  | a. A combinação de nível de fatores em (J) não é observada.
[5 empty] | 1x, resina, T7 | 3398 |  | -1195 | 7990 | 1497 | 1000 |  |  | b. A combinação de nível de fatores em (I) não é observada.
[5 empty] | 2x, resina, T7 | 5585 |  | 0.992 | 10177 | 2460 | 0.002 | ** |  | d. Ajustamento para diversas comparações: Bonferroni.
|  |  | 1x, resina, T2 |  | 2x, resina, T2 | -1194 |  | -5787 | 3398 | -0.526 | 1000
[5 empty] | Sem, resina, T3 | 4264 |  | -0.329 | 8856 | 1878 | 0.130
[5 empty] | 1x, resina, T3 | 5249 |  | 0.727 | 9770 | 2312 | 0.005 | **
[5 empty] | 2x, resina, T3 | 5404 |  | 0.811 | 9996 | 2380 | 0.004 | **
[5 empty] | Sem, resina, T4 | 2087 |  | -2505 | 6680 | 0.919 | 1000
[5 empty] | 1x, resina, T4 | 3049 |  | -1472 | 7570 | 1343 | 1000
[5 empty] | 2x, resina, T4 | 2146 |  | -2447 | 6738 | 0.945 | 1000
[5 empty] | Sem, resina, T5 | 0.980 |  | -3613 | 5572 | 0.432 | 1000
[5 empty] | 1x, resina, T5 | 2803 |  | -1719 | 7324 | 1234 | 1000
[5 empty] | 2x, resina, T5 | 2665 |  | -1928 | 7257 | 1174 | 1000
[5 empty] | Sem, resina, T6 | 0.980 |  | -3613 | 5572 | 0.432 | 1000
[5 empty] | 1x, resina, T6 | 4273 |  | -0.248 | 8794 | 1882 | 0.104
[5 empty] | 2x, resina, T6 | 3163 |  | -1430 | 7755 | 1393 | 1000
[5 empty] | Sem, resina, T7 | 3843 |  | -0.749 | 8436 | 1693 | 0.406
[5 empty] | 1x, resina, T7 | 4179 |  | -0.342 | 8700 | 1841 | 0.136
[5 empty] | 2x, resina, T7 | 6366 |  | 1774 | 10959 | 2804 | < .001 | ***
|  |  | 2x, resina, T2 |  | Sem, resina, T3 | 5458 |  | 0.865 | 10050 | 2404 | 0.003 | **
[5 empty] | 1x, resina, T3 | 6443 |  | 1850 | 11035 | 2838 | < .001 | ***
[5 empty] | 2x, resina, T3 | 6598 |  | 2077 | 11119 | 2906 | < .001 | ***
[5 empty] | Sem, resina, T4 | 3281 |  | -1311 | 7874 | 1445 | 1000
[5 empty] | 1x, resina, T4 | 4243 |  | -0.350 | 8835 | 1869 | 0.137
[5 empty] | 2x, resina, T4 | 3340 |  | -1182 | 7861 | 1471 | 1000
[5 empty] | Sem, resina, T5 | 2174 |  | -2418 | 6766 | 0.958 | 1000
[5 empty] | 1x, resina, T5 | 3997 |  | -0.596 | 8589 | 1760 | 0.271
[5 empty] | 2x, resina, T5 | 3859 |  | -0.662 | 8380 | 1700 | 0.329
[5 empty] | Sem, resina, T6 | 2174 |  | -2418 | 6766 | 0.958 | 1000
[5 empty] | 1x, resina, T6 | 5467 |  | 0.874 | 10059 | 2408 | 0.003 | **
[5 empty] | 2x, resina, T6 | 4357 |  | -0.164 | 8878 | 1919 | 0.081
[5 empty] | Sem, resina, T7 | 5038 |  | 0.445 | 9630 | 2219 | 0.013 | *
[5 empty] | 1x, resina, T7 | 5373 |  | 0.781 | 9966 | 2367 | 0.004 | **
[5 empty] | 2x, resina, T7 | 7560 |  | 3039 | 12082 | 3330 | < .001 | ***
|  |  | Sem, resina, T3 |  | 1x, resina, T3 | 0.985 |  | -3608 | 5577 | 0.434 | 1000
[5 empty] | 2x, resina, T3 | 1140 |  | -3452 | 5733 | 0.502 | 1000
[5 empty] | Sem, resina, T4 | -2176 |  | -6698 | 2345 | -0.959 | 1000
[5 empty] | 1x, resina, T4 | -1215 |  | -5807 | 3378 | -0.535 | 1000
[5 empty] | 2x, resina, T4 | -2118 |  | -6711 | 2474 | -0.933 | 1000
[5 empty] | Sem, resina, T5 | -3284 |  | -7805 | 1238 | -1446 | 1000
[5 empty] | 1x, resina, T5 | -1461 |  | -6053 | 3132 | -0.643 | 1000
[5 empty] | 2x, resina, T5 | -1599 |  | -6191 | 2994 | -0.704 | 1000
[5 empty] | Sem, resina, T6 | -3284 |  | -7805 | 1238 | -1446 | 1000
[5 empty] | 1x, resina, T6 | 0.009 |  | -4583 | 4602 | 0.004 | 1000
[5 empty] | 2x, resina, T6 | -1101 |  | -5693 | 3492 | -0.485 | 1000
[5 empty] | Sem, resina, T7 | -0.420 |  | -4941 | 4101 | -0.185 | 1000
[5 empty] | 1x, resina, T7 | -0.084 |  | -4677 | 4508 | -0.037 | 1000
[5 empty] | 2x, resina, T7 | 2103 |  | -2490 | 6695 | 0.926 | 1000
|  |  | 1x, resina, T3 |  | 2x, resina, T3 | 0.155 |  | -4437 | 4748 | 0.068 | 1000
[5 empty] | Sem, resina, T4 | -3161 |  | -7754 | 1431 | -1392 | 1000
[5 empty] | 1x, resina, T4 | -2200 |  | -6721 | 2322 | -0.969 | 1000
[5 empty] | 2x, resina, T4 | -3103 |  | -7695 | 1490 | -1367 | 1000
[5 empty] | Sem, resina, T5 | -4269 |  | -8861 | 0.324 | -1880 | 0.128
[5 empty] | 1x, resina, T5 | -2446 |  | -6967 | 2075 | -1077 | 1000
[5 empty] | 2x, resina, T5 | -2584 |  | -7176 | 2009 | -1138 | 1000
[5 empty] | Sem, resina, T6 | -4269 |  | -8861 | 0.324 | -1880 | 0.128
[5 empty] | 1x, resina, T6 | -0.976 |  | -5497 | 3546 | -0.430 | 1000
[5 empty] | 2x, resina, T6 | -2086 |  | -6678 | 2507 | -0.919 | 1000
[5 empty] | Sem, resina, T7 | -1405 |  | -5998 | 3187 | -0.619 | 1000
[5 empty] | 1x, resina, T7 | -1069 |  | -5591 | 3452 | -0.471 | 1000
[5 empty] | 2x, resina, T7 | 1118 |  | -3475 | 5710 | 0.492 | 1000
|  |  | 2x, resina, T3 |  | Sem, resina, T4 | -3317 |  | -7909 | 1276 | -1461 | 1000
[5 empty] | 1x, resina, T4 | -2355 |  | -6947 | 2238 | -1037 | 1000
[5 empty] | 2x, resina, T4 | -3258 |  | -7779 | 1263 | -1435 | 1000
[5 empty] | Sem, resina, T5 | -4424 |  | -9016 | 0.169 | -1948 | 0.082
[5 empty] | 1x, resina, T5 | -2601 |  | -7194 | 1991 | -1146 | 1000
[5 empty] | 2x, resina, T5 | -2739 |  | -7260 | 1782 | -1206 | 1000
[5 empty] | Sem, resina, T6 | -4424 |  | -9016 | 0.169 | -1948 | 0.082
[5 empty] | 1x, resina, T6 | -1131 |  | -5723 | 3462 | -0.498 | 1000
[5 empty] | 2x, resina, T6 | -2241 |  | -6762 | 2280 | -0.987 | 1000
[5 empty] | Sem, resina, T7 | -1560 |  | -6153 | 3032 | -0.687 | 1000
[5 empty] | 1x, resina, T7 | -1225 |  | -5817 | 3368 | -0.539 | 1000
[5 empty] | 2x, resina, T7 | 0.963 |  | -3558 | 5484 | 0.424 | 1000
|  |  | Sem, resina, T4 |  | 1x, resina, T4 | 0.962 |  | -3631 | 5554 | 0.424 | 1000
[5 empty] | 2x, resina, T4 | 0.058 |  | -4534 | 4651 | 0.026 | 1000
[5 empty] | Sem, resina, T5 | -1107 |  | -5628 | 3414 | -0.488 | 1000
[5 empty] | 1x, resina, T5 | 0.716 |  | -3877 | 5308 | 0.315 | 1000
[5 empty] | 2x, resina, T5 | 0.578 |  | -4015 | 5170 | 0.254 | 1000
[5 empty] | Sem, resina, T6 | -1107 |  | -5628 | 3414 | -0.488 | 1000
[5 empty] | 1x, resina, T6 | 2186 |  | -2407 | 6778 | 0.963 | 1000
[5 empty] | 2x, resina, T6 | 1076 |  | -3517 | 5668 | 0.474 | 1000
[5 empty] | Sem, resina, T7 | 1756 |  | -2765 | 6278 | 0.774 | 1000
[5 empty] | 1x, resina, T7 | 2092 |  | -2500 | 6685 | 0.921 | 1000
[5 empty] | 2x, resina, T7 | 4279 |  | -0.313 | 8872 | 1885 | 0.124
|  |  | 1x, resina, T4 |  | 2x, resina, T4 | -0.903 |  | -5496 | 3689 | -0.398 | 1000
[5 empty] | Sem, resina, T5 | -2069 |  | -6661 | 2524 | -0.911 | 1000
[5 empty] | 1x, resina, T5 | -0.246 |  | -4768 | 4275 | -0.109 | 1000
[5 empty] | 2x, resina, T5 | -0.384 |  | -4977 | 4208 | -0.169 | 1000
[5 empty] | Sem, resina, T6 | -2069 |  | -6661 | 2524 | -0.911 | 1000
[5 empty] | 1x, resina, T6 | 1224 |  | -3297 | 5745 | 0.539 | 1000
[5 empty] | 2x, resina, T6 | 0.114 |  | -4478 | 4707 | 0.050 | 1000
[5 empty] | Sem, resina, T7 | 0.795 |  | -3798 | 5387 | 0.350 | 1000
[5 empty] | 1x, resina, T7 | 1130 |  | -3391 | 5651 | 0.498 | 1000
[5 empty] | 2x, resina, T7 | 3318 |  | -1275 | 7910 | 1461 | 1000
|  |  | 2x, resina, T4 |  | Sem, resina, T5 | -1166 |  | -5758 | 3427 | -0.513 | 1000
[5 empty] | 1x, resina, T5 | 0.657 |  | -3935 | 5250 | 0.289 | 1000
[5 empty] | 2x, resina, T5 | 0.519 |  | -4002 | 5040 | 0.229 | 1000
[5 empty] | Sem, resina, T6 | -1166 |  | -5758 | 3427 | -0.513 | 1000
[5 empty] | 1x, resina, T6 | 2127 |  | -2465 | 6720 | 0.937 | 1000
[5 empty] | 2x, resina, T6 | 1017 |  | -3504 | 5539 | 0.448 | 1000
[5 empty] | Sem, resina, T7 | 1698 |  | -2895 | 6290 | 0.748 | 1000
[5 empty] | 1x, resina, T7 | 2034 |  | -2559 | 6626 | 0.896 | 1000
[5 empty] | 2x, resina, T7 | 4221 |  | -0.300 | 8742 | 1859 | 0.120
|  |  | Sem, resina, T5 |  | 1x, resina, T5 | 1823 |  | -2770 | 6415 | 0.803 | 1000
[5 empty] | 2x, resina, T5 | 1685 |  | -2908 | 6277 | 0.742 | 1000
[5 empty] | Sem, resina, T6 | 4.913e-12 |  | -4521 | 4521 | 1.776e-12 | 1000
[5 empty] | 1x, resina, T6 | 3293 |  | -1300 | 7885 | 1450 | 1000
[5 empty] | 2x, resina, T6 | 2183 |  | -2409 | 6776 | 0.962 | 1000
[5 empty] | Sem, resina, T7 | 2864 |  | -1658 | 7385 | 1261 | 1000
[5 empty] | 1x, resina, T7 | 3199 |  | -1393 | 7792 | 1409 | 1000
[5 empty] | 2x, resina, T7 | 5386 |  | 0.794 | 9979 | 2373 | 0.004 | **
|  |  | 1x, resina, T5 |  | 2x, resina, T5 | -0.138 |  | -4730 | 4455 | -0.061 | 1000
[5 empty] | Sem, resina, T6 | -1823 |  | -6415 | 2770 | -0.803 | 1000
[5 empty] | 1x, resina, T6 | 1470 |  | -3051 | 5992 | 0.648 | 1000
[5 empty] | 2x, resina, T6 | 0.360 |  | -4232 | 4953 | 0.159 | 1000
[5 empty] | Sem, resina, T7 | 1041 |  | -3552 | 5633 | 0.458 | 1000
[5 empty] | 1x, resina, T7 | 1377 |  | -3145 | 5898 | 0.606 | 1000
[5 empty] | 2x, resina, T7 | 3564 |  | -1029 | 8156 | 1570 | 0.830
|  |  | 2x, resina, T5 |  | Sem, resina, T6 | -1685 |  | -6277 | 2908 | -0.742 | 1000
[5 empty] | 1x, resina, T6 | 1608 |  | -2984 | 6201 | 0.708 | 1000
[5 empty] | 2x, resina, T6 | 0.498 |  | -4023 | 5019 | 0.219 | 1000
[5 empty] | Sem, resina, T7 | 1179 |  | -3414 | 5771 | 0.519 | 1000
[5 empty] | 1x, resina, T7 | 1514 |  | -3078 | 6107 | 0.667 | 1000
[5 empty] | 2x, resina, T7 | 3702 |  | -0.819 | 8223 | 1630 | 0.498
|  |  | Sem, resina, T6 |  | 1x, resina, T6 | 3293 |  | -1300 | 7885 | 1450 | 1000
[5 empty] | 2x, resina, T6 | 2183 |  | -2409 | 6776 | 0.962 | 1000
[5 empty] | Sem, resina, T7 | 2864 |  | -1658 | 7385 | 1261 | 1000
[5 empty] | 1x, resina, T7 | 3199 |  | -1393 | 7792 | 1409 | 1000
[5 empty] | 2x, resina, T7 | 5386 |  | 0.794 | 9979 | 2373 | 0.004 | **
|  |  | 1x, resina, T6 |  | 2x, resina, T6 | -1110 |  | -5702 | 3483 | -0.489 | 1000
[5 empty] | Sem, resina, T7 | -0.429 |  | -5022 | 4163 | -0.189 | 1000
[5 empty] | 1x, resina, T7 | -0.094 |  | -4615 | 4427 | -0.041 | 1000
[5 empty] | 2x, resina, T7 | 2094 |  | -2499 | 6686 | 0.922 | 1000
|  |  | 2x, resina, T6 |  | Sem, resina, T7 | 0.681 |  | -3912 | 5273 | 0.300 | 1000
[5 empty] | 1x, resina, T7 | 1016 |  | -3576 | 5609 | 0.448 | 1000
[5 empty] | 2x, resina, T7 | 3203 |  | -1318 | 7725 | 1411 | 1000
|  |  | Sem, resina, T7 |  | 1x, resina, T7 | 0.336 |  | -4257 | 4928 | 0.148 | 1000
[5 empty] | 2x, resina, T7 | 2523 |  | -2070 | 7115 | 1111 | 1000
|  |  | 1x, resina, T7 |  | 2x, resina, T7 | 2187 |  | -2405 | 6780 | 0.963 | 1000
* p < .05, ** p < .01, *** p < .001
Note. P-value and confidence intervals adjusted for comparing a family of 210 estimates (confidence intervals corrected using the bonferroni method).